## Retentionskanal SYTEC Spirel
Retentionskanal SYTEC Spirel
100 |  | Spiralwellrohre
aus feuerverzinktem Stahl
| 0.1 | Für Produkteevaluation sowie
Projektierungs- und Einbausupport:
SYTEC Bausysteme AG
Neuenegg BE
Tel. 031 980 14 14
| .200 | Beim Einbau und Hinterfüllen sind
die Einbauvorschriften SYTEC Spirel
des Systemlieferanten einzuhalten.
200 |  | Spiralwellrohre mit Flanschverbindungen
Liefern und Verlegen
| .100 | Retentionskanal aus Spiralwellrohr als
unterirdische Retention für Sauberwasser
Alle Teile feuerverzinkt inkl. Verbindungs-
material nach EN ISO 10342 oder 10346
| .110 | SYTEC Spirel Kreisprofil |  | Variante für agressive Umgebung:
|  | Rohstoff: Stahl, verzinkt min. 600 g/m² |  | Rohstoff: Stahl, verzinkt min. 600 g/m²
|  | für nicht aggressive Umgebung |  | mit zusätzlicher PE-Beschichtung
|  | Herstellungstoleranz: +/- 5% |  | SYTEC Trenchcoat, beidseitig
| .111 | Retentionskanal SYTEC Spirel
Durchmesser DN/ID: … mm
Tanklänge: … m (an Sohle gemessen)
enthaltend:
- ... Abschlusswände DN … mm
- ... Flanschverbindungen DN … mm
- ... Einstiegsschacht DN/ID … mm, h= … m
- ... Pumpensumpf DN/ID … mm, h= … m
- … Einlauf DN/OD … mm
- … Auslauf mit Notüberlauf DN/OD … mm
|  | - … Blende mit Seiher DN … mm |  | Variante: Abflussregler DN … mm
|  | für Maximalabfluss: … l/s |  | für regulierten Abfluss: … l/s
- … Einstiegsleiter h= … m, mit Ausstiegshilfe
und Leiterfixierungen gem. SN EN 14396
Belastung und Überdeckung:
Gemäss Angaben Projektingenieur.
Der statische Nachweis ist durch den
Systemlieferanten zu erbringen. Als
Korrosionsreserve ist 1 mm zusätzliche
Plattenstärke einzurechnen.
Andere Systeme sind als Varianten
separat zu deklarieren. Die Gleichwertigkeit
zum ausgeschriebenen System (inkl. Bemessung)
ist bei Submissionseingabe nachzuweisen.
|  | Ausmass: Stück | Stk
| .210 | SYTEC Spirel Maulprofil |  | Variante für agressive Umgebung:
|  | Rohstoff: Stahl, verzinkt min. 600 g/m² |  | Rohstoff: Stahl, verzinkt min. 600 g/m²
|  | für nicht aggressive Umgebung |  | mit zusätzlicher PE-Beschichtung
|  | Herstellungstoleranz: +/- 5% |  | SYTEC Trenchcoat, beidseitig
| .211 | Retentionskanal SYTEC Spirel PA
Spirel PA …
Spannweite / Höhe: … / ... m
Tanklänge: … m (an Sohle gemessen)
enthaltend:
- ... Abschlusswände DN … mm
- ... Flanschverbindungen DN … mm
- ... Einstiegsschacht DN/ID … mm, h= … m
- ... Pumpensumpf DN/ID … mm, h= … m
- … Einlauf DN/OD … mm
- … Auslauf mit Notüberlauf DN/OD … mm
|  | - … Blende mit Seiher DN … mm |  | Variante: Abflussregler DN … mm
|  | für Maximalabfluss: … l/s |  | für regulierten Abfluss: … l/s
- … Einstiegsleiter h= … m, mit Ausstiegshilfe
und Leiterfixierungen gem. SN EN 14396
Belastung und Überdeckung:
Gemäss Angaben Projektingenieur.
Der statische Nachweis ist durch den
Systemlieferanten zu erbringen. Als
Korrosionsreserve ist 1 mm zusätzliche
Plattenstärke einzurechnen.
Andere Systeme sind als Varianten
separat zu deklarieren. Die Gleichwertigkeit
zum ausgeschriebenen System (inkl. Bemessung)
ist bei Submissionseingabe nachzuweisen.
|  | Ausmass: Stück | Stk
| 0.3 | Geokunststoffe
| 0.31 | Abdichten von Wellstahlkonstruktionen
mittels EDPM Membrane zwischen
zwei Lagen Schutzvlies
nach Norm VSS 70 243
"Geokunststoffe; Anforderungen für die
Funktion Schützen"
| 0.311 | SYTEC Wellstahlabdichtungssystem
aufgebaut aus:
- Schutzvlies SYTEC PPW 800
- Abdichtungsmembrane SYTEC Carlisle 1.2
- Schutzvlies SYTEC PPW 800
|  | Ausmass: m² Membrane | m²
| 0.32 | Geokunststoffe mit der Funktion Trennen,
Filtern und Drainieren von Schichten
Geokunststoffe nach Norm VSS 70 241
"Geokunststoffe; Anforderungen für die
Funktionen Trennen, Filtern, Drainieren"
| 0.321 | Geovlies SYTEC NW Medium |  | Bem.: Trennvlies für Fundationsschicht
Rohstoff PP
Zugfestigkeit l / q min. 12 / 12 kN/m
Stempeldurchdrückkraft min. 2.0 kN
Höchstzugkraftdehnung l / q min. 35 / 35 %
Witterungsbeständigkeit min. 60 %
Oxidationsbeständigkeit min. 100 Jahre
Rollengrösse 5.25 / 4.00 / 2.65 / 2.00 x 100 m
Mindestüberlappung 0.30 m,
bzw. 0.50 m bei unebenem Planum
|  | Ausmass: m² | m²
| 0.322 | Geofiltergewebe SYTEC HF 400 |  | Bem.: Filtergewebe für Sickerleitung
Zugfestigkeit l / q min. 25.1 / 18.3 kN/m
Höchstzugkraftdehnung l / q min. 13 / 14 %
Öffnungsweite min. / max. 0.30 / 0.50 mm
Witterungsbeständigkeit min. 80 %
Oxidationsbeständigkeit min. 100 Jahre
Rollengrösse 5.25 / 2.65 / 1.30 x 100 m
Mindestüberlappung 0.30 m,
bzw. 0.50 m bei unebenem Planum
|  | Ausmass: m² | m²
| 0.323 | Drainagematte SYTECDRAIN TST 601 |  | Bem.: Drainagematte für normale
|  | Filtervlies - Sickerkörper - Filtervlies |  | Anforderungen
Rohstoff Sickerkörper: PP
Rohstoff Filtervlies: PP
Masse 1000 g/m²
Wasserableitvermögen in der Ebene, i= 1.0
bei 20 kN/m² l / q 1.9 / 0.8 l/ms
bei 100 kN/m² l / q 1.0 / 0.5 l/ms
EcoBau zertifiziert -
min. Minergie-ECO 1. Priorität
Rollengrösse 1.90 x 35 m
Mindestüberlappung 0.20 m
|  | Ausmass: m² | m²
| 0.324 | Drainagematte SYTECDRAIN TDP 1250/2 |  | Bem.: Drainagematte für hohe
|  | Filtervlies - Drainagenetz - Filtervlies |  | Überschüttungen
Rohstoff Drainagenetz: HDPE
Rohstoff Filtervlies: PP
Masse 1600 g/m²
Wasserableitvermögen in der Ebene, i= 1.0
bei 20 kN/m² l / q 4.0 / 1.6 l/ms
bei 200 kN/m² l / q 3.5 / 1.2 l/ms
Rollengrösse 1.50 x 20 m
Mindestüberlappung 0.10 m
|  | Ausmass: m² | m²