## FiberForce
Fibre ad alta resistenza FiberForce® per pavimentazioni in miscela bituminosa
Suggerimento di testo di capitolato secondo CPN 223
400 |  | Miscele bituminose addensate (1)
Per la scelta dei prodotti nonché
per l'assistenza alla progettazione ed alla posa:
SYTEC Bausysteme AG
Neuenegg BE
Tel. 031 980 14 14
4X0 |  | Miscele tipo AC X
Fornitura, messa in opera e addensamento
4X1 |  | Strati di base AC T XX, fornitura,
messa in opera e addensamento
| 0.1 | AC T XX
Legante tipo: XX
Additivi: Fibre d'aramide ad alta resistenza FiberForce®
500 g di miscela di fibre per tonnellata di miscela bituminosa
Lunghezza minima delle fibre: L ≥ 19mm
Grado di omogeneizzazione:
tasso di recupero dell'80%.
Altri prodotti sono da dichiarare separatamente come variante.
L’equivalenza al prodotto in capitolato deve essere dimostrata al
rientro dell’offerta. (Rapporti di prova di test di prestazione
conformi agli standard di laboratori di prova accreditati)
| 0.11 | Computo: massa
| 0.115 | d mm: XX | t
4X0 |  | Miscele tipo AC X
Fornitura, messa in opera e addensamento
4X2 |  | Strati di collegamento AC B XX, fornitura,
messa in opera e adensamento
| 0.1 | AC B XX
Legante tipo: XX
Additivi: Fibre d'aramide ad alta resistenza FiberForce®
500 g di miscela di fibre per tonnellata di miscela bituminosa
Lunghezza minima delle fibre: L ≥ 19mm
Grado di omogeneizzazione:
tasso di recupero dell'80%.
Altri prodotti sono da dichiarare separatamente come variante.
L’equivalenza al prodotto in capitolato deve essere dimostrata al
rientro dell’offerta. (Rapporti di prova di test di prestazione
conformi agli standard di laboratori di prova accreditati)
| 0.11 | Computo: massa
| 0.115 | d mm: XX | t
4X2 |  | Strati d'usura AC XX, fornitura,
messa in opera e addensamento
| 0.1 | AC XX
Legante tipo: XX
Additivi: Fibre d'aramide ad alta resistenza FiberForce®
500 g di miscela di fibre per tonnellata di miscela bituminosa
Lunghezza minima delle fibre: L ≥ 19mm
Grado di omogeneizzazione:
tasso di recupero dell'80%.
Altri prodotti sono da dichiarare separatamente come variante.
L’equivalenza al prodotto in capitolato deve essere dimostrata al
rientro dell’offerta. (Rapporti di prova di test di prestazione
conformi agli standard di laboratori di prova accreditati)
| 0.11 | Computo: massa
| 0.115 | d mm: XX | t
500 |  | Miscele bituminose addensate (2)
Per la scelta dei prodotti nonché
per l'assistenza alla progettazione ed alla posa:
SYTEC Bausysteme AG
Neuenegg BE
Tel. 031 980 14 14
520 |  | Pavimentazioni in miscela bituminosa semidense
Fornitura, messa in opera e addensamento
521 |  | Pavimentazione in miscela bituminosa semidensa SDA
per strati d'usura, fornitura, messa in opera e
addensamento.
| 0.1 | SDA X - XX
Legante tipo: XX
Additivi: Fibre d'aramide ad alta resistenza FiberForce®
500 g di miscela di fibre per tonnellata di miscela bituminosa
Lunghezza minima delle fibre: L ≥ 19mm
Grado di omogeneizzazione:
tasso di recupero dell'80%.
Altri prodotti sono da dichiarare separatamente come variante.
L’equivalenza al prodotto in capitolato deve essere dimostrata al
rientro dell’offerta. (Rapporti di prova di test di prestazione
conformi agli standard di laboratori di prova accreditati)
| 0.11 | Computo: massa
| 0.115 | d mm: XX | t