## SYTEC NaTiS L
Protection contre les rongeurs SYTEC NaTiS L
Protection permanente contre les petits rongeurs
100 |  | Protection contre les rongeurs
| 0.1 | Référence pour l'évaluation des produits,
l'assistance au projeteur et à la mise en place
SYTEC Bausysteme AG
Neuenegg BE
Tél. 031 980 14 14
200 |  | Protection contre les rongeurs pour
digues, talus et autres surfaces ou
comme protection de l'étanchéité pour
des étangs, biotopes, bassins de rétention, etc.
Pose et recouvrement selon
détail fournisseur.
| 0.1 | Protection contre les rongeurs
Livraison et pose
| 0.11 | Protection contre les grands rongeurs |  | par exemple castor et blaireau
| 0.111 | Protection contre les rongeurs
SYTEC NaTiS L
Grillage métallique en acier à
haute résistance avec revêtement en zingue-alu
Diamètre du fil 3.00 mm
Mailles 6 cm
Dimension du rouleau 2.0 x 25 m
Recouvrement minimal: quatre largeurs de maille (env. 24 cm)
Résistance aux brouillards salins
selon DIN EN ISO 9227:2006: min. 2500 h.
Les tests sont réalisés sur les grillages finis.
Les certificats de test d'instituts indépendants
doivent être rendu lors de la remise de l'offre.
Les certificats de test ne doivent pas avoir plus de 5 ans.
|  | Métré: m² | m² | autres dimensions sur demande
300 |  | Matériel de fixation
pour protection contre les rongeurs SYTEC NaTiS L
| 0.111 | SYTEC J-Ancrages
Dimension 10 x 350 mm
|  | Métré: pièces | pcs
| 0.112 | SYTEC J-Ancrages
Dimension 10 x 500 mm
|  | Métré: pièces | pcs