## SYTEC TerraStone Plus
Système de soutènement en terrain armé SYTEC TerraStone Plus
100 |  | Système de soutènement en terrain armé
et stabilisations de talus
| 0.1 | Référence pour l'évaluation des produits,
l'assistance au projeteur et à la mise en place
SYTEC Bausysteme AG
Neuenegg BE
Tel. 031 980 14 14
| 0.2 | Lors de la pose et du remblayage
les prescriptions de pose SYTEC TerraStone Plus
doivent être respectées.
200 |  | Fourniture et pose pour
système de soutènement lors
de l'exécution de remblais et de
stabilisation de talus. Dépôt dans
le périmètre du chantier.
| 0.1 | Système de soutènement
| 0.11 | Système de soutènement avec parement en
ballast ou chaille
SYTEC TerraStone Plus
Système de soutènement 80 °
| 0.111 | SYTEC TerraStone Plus
Inclinaison 80°
Durée d'utilisation minimale: 100 ans
Comprenant:
- Paquet de construction avec revêtement
en zingue-alu; h = 0.50 m, l = 6.00 m
donne 3.0 m² de surface visible verticale
Ouverture des mailles max. 30 x 142 mm
- Géonontissé SYTEC NW, Largeur 1.00 m
- Accesoires de montage
- Manuel d'installation spécifique au projet
- Instruction de montage
- Renforcement de sol, noeuds rigides
Type selon calcul du fournisseur de système
Type A: … m² / m²
Type B: … m² / m²
Toutes les pièces en acier (grille frontale, distanceurs, etc.)
avec revêtement en zingue-alu, résistant à un
un test au brouillard salin de 2500h selon
DIN EN ISO 9227:2006.
Les tests sont réalisés sur les pièces finies.
Les certificats de test d'instituts indépendants
doivent être rendu lors de la remise de l'offre.
Les certificats de test ne doivent pas avoir plus de 5 ans.
D'autres systèmes sont à proposer en variante.
L'équivalence avec le système en soumission
y compris le dimensionnement statique
doit être prouvée lors de la remise de l'offre.
Les facteurs de réduction du renforcement de sol
doivent être prouvés par des rapports d'essai
de contrôle indépendants.
|  | Métré: m² de surface visible verticale |  | m²
| 0.112 | Renforcement de sol, plus- ou moins-value
pour Pos. 200.111
Type A
|  | Métré: m² de renforcement de sol | par | m²
| 0.113 | Renforcement de sol, plus- ou moins-value
pour Pos. 200.111
Type B
|  | Métré: m² de renforcement de sol | par | m²
| 0.12 | SYTEC TerraStone Plus support de montage
Longueur: 6.0 m
|  | Métré: pièces |  | pcs
| 0.13 | SYTEC TerraStone Plus éléments d'angle
Durée d'utilisation minimale: 100 ans
| 0.131 | SYTEC élément d'angle sortant
avec revêtement en zingue-alu
Inclinaison: 80°
Hauteur: 0.50 m
Longueur des côtés: 0.65 m
Ouverture des mailles max. 30 x 142 mm
|  | Angle: 90° |  |  | Variante: 135°
Toutes les pièces en acier (grille frontale, distanceurs, etc.)
avec revêtement en zingue-alu, résistant à un
un test au brouillard salin de 2500h selon
DIN EN ISO 9227:2006.
Les tests sont réalisés sur les pièces finies.
Les certificats de test d'instituts indépendants
doivent être rendu lors de la remise de l'offre.
Les certificats de test ne doivent pas avoir plus de 5 ans.
|  | Métré: pièces |  | pcs
| 0.2 | Géosynthétiques
| 0.21 | Géosynthétiques avec fonction de séparation,
filtration et drainage de couches
Géosynthétiques selon norme VSS 70 241
"Géosynthétiques; Exigences pour les
fonctions de séparation, de filtration et de drainage"
| 0.211 | Géonontissé SYTEC NW Medium |  |  | Rem.: Géonontissé de séparation
|  | Matière première PP |  |  | pour couche de fondation
Résistance à la traction l / t min. 12 / 12 kN/m
Résistance au poinçonnement min. 2.0 kN
Allongement sous traction max. l / t min. 35 / 35 %
Résistance aux intempéries min. 60%
Résistance à l'oxydation min. 100 ans
Dimension du rouleau 5.25 / 4.00 / 2.65 / 2.00 x 100 m
Recouvrement minimal: 0.30 m,
si le terrain n'est pas réglé: 0.50 m
|  | Métré: m² |  | m²
| 0.212 | Géotissé filtrant SYTEC HF 400 |  |  | Rem: Géotissé filtrant
|  | Résistance à la traction l / t min. 25.1 / 18.3 kN/m |  |  | pour tranchée drainante
Allongement sous traction min. l / t min. 13 / 14 %
Ouverture de filtration min. / max. 0.30 / 0.50 mm
Résistance aux intempéries min. 80 %
Résistance à l'oxydation min. 100 ans
Dimension du rouleau 5.25 / 2.65 / 1.30 x 100 m
Recouvrement minimal: 0.30 m,
si le terrain n'est pas réglé: 0.50 m
|  | Métré: m² |  | m²
| 0.213 | Natte drainante SYTECDRAIN TST 601 |  |  | Rem.: Natte drainante
|  | Matière première couche drainante: PP |  |  | pour situations normales
Matière première nontissé filtrant: PP
Masse 1000 g/m²
Capacité de débit dans le plan, i= 1.0
à 20 kN/m² l / t 1.9 / 0.8 l/ms
à 100 kN/m² l / t 1.0 / 0.5 l/ms
Certifié EcoBau -
min. Minergie-ECO 1ère priorité
Dimension du rouleau 1.90 x 35 m
Recouvrement minimal: 0.20 m
|  | Métré: m² |  | m²
| 0.214 | Natte drainante SYTECDRAIN TDP 1250/2 |  |  | Rem.: Natte drainante
|  | Nontissé filtrant - couche drainante - nontissé filtrant |  |  | pour grandes charges
Matière première couche drainante: HDPE
Matière première nontissé filtrant: PP
Masse 1600 g/m²
Capacité de débit dans le plan, i= 1.0
à 20 kN/m² l / t 4.0 / 1.6 l/ms
à 200 kN/m² l / t 3.5 / 1.2 l/ms
Dimension du rouleau 1.50 x 20 m
Recouvrement minimal: 0.10 m
|  | Métré: m² |  | m²
300 |  | Travaux de remblais
| 0.1 | Fourniture de matériaux franco chantier,
resp. au dépôt de soutènement
| 0.11 | Livraison, pose, niveler et compacter
de la grave non traitée 0/45 en tante que
couche de fondation du remblai.
Fondation horizontale et en pente jusqu'à 1 : 4
Partie: Ensemble du chantier
Métré: ………
| 0.111 | Epaisseur des couches cm 20 |  | m³
| 0.112 | Epaisseur des couches cm 21 à 50 |  | m³
| 0.2 | Livraison et pose du matériau approprié à la construction du remblai,
depuis la décharge ou le lieu d'approvisionnement de l'entreprise
| 0.21 | Livraison, pose et compactage à la machine
du matériaux appropriés à la construction du remblai
(Dmax. 150 mm, teneur en eau Wopt ±1%)
En couches successives sur tout la hauteur du remblai
pour Pos. 200.111 / 200.131
Remblai sans talus et sans planie
Partie: SYTEC TerraStone Plus
Ensemble du chantier
Mise en place mécanique en couche
de 30 cm, y.c. compression
ME selon VSS/SNV
MPa ≥ 40 Mpa ou Proctor ≥ 98%
Métré: ferme
Hauteur verticale du système ……. m
| 0.211 | Longeur de mis en place jusqu'à cm 250
|  | Métre: m³ |  | m³
| 0.212 | Longueur de mis en place cm 250 à 500
|  | Métre: m³ |  | m³
| 0.213 | Longueur de mis en place cm ………
|  | Métre: m³ |  | m³
| 0.3 | Suppléments
| 0.311 | Partie: SYTEC TerraStone Plus
chantier complet
Exécution d'une planie de pose
pour les éléments SYTEC TerraStone Plus
Tolérance +/- 1 cm
|  | Métré: m² |  | m²
| 0.312 | Fourniture et pose de ballast
pour remplissage du parement, posée à la machine
pour Pos. 200.111 / 200.131
Granulometrie ≥ 32/50 mm
Depuis place d'installation du chantier
Quantité 0.7 m³ / m² surface verticale visible
|  | Métré: m³ théorique |  | m³
| 0.313 | Fourniture et pose de chaille
pour remplissage du parement manuel
pour Pos. 200.111 / 200.131
Granulometrie: …/... mm
Depuis place d'installation du chantier
Quantité 0.7 m³ / m² surface verticale visible
|  | Métré: m³ théorique |  | m³