## SYTEC Carbofol
Sistema d'impermeabilizzazione SYTEC Carbofol
100 |  | Sistema d'impermeabilizzazione sintetico
Funzione: Protezione della falda acquifera
impermeabilizazzioni di dighe, laghi artificiali, bacini e
biotopi, SABAs ecc.
| 0.1 | Riferimento per la valutazione dei prodotti,
l'assistenza al progettista e la messa
in opera:
SYTEC Bausysteme AG
Neuenegg BE
Tel. 031 980 14 14
| 0.2 | Prestazioni
dell'impresa esecutrice:
Preparazione di una plania fine (+/- 1cm)
su fondo e scarpate.
Realizzazione di una trincea di ancoraggio
per il fissaggio della membrana,
così come la ricopertura attentiva della stuoia
posata e ancorata nella trincea di ancoraggio
secondo il piano d'esecuzione.
- Smaltimento acque secondo CPN 161, messa in opera
par l'impresa esecutrice, per una plania di posa secca,
durante del lavori di posa di membrana e stuoie di protezione.
- Scavatore incl. Machinista per scarico materiale e aiuto durante
del lavori di posa di membrana e stuoie di protezione
- Benna per rifiuti per tutti i tagli durante del lavori di posa
di membrana e stuoie di protezione.
- Corrente elettrica su luogo del lavori della posa di
membrana e stuoie di protezione. Prese 230 V, 380 V,
CEE 16 Ampere / corrente elettrica min. 15 kVa
| 0.3 | Esecuzione dei lavori
L'impermeabilizzazione e la stuoia di
protezione sono da fissare in modo definitivo
o provvisorio ogni giorno. Questi lavori
devono essere inclusi nei prezzi unitari
| 0.4 | Tutti i tagli delle membrane e stuoie di
protezione dovuti all'adattamento al terreno
o alla forma del bacino ecc.
vanno inclusi nei prezzi unitari
| 0.5 | Computo:
Membrana e stuoie di protezione
superficie posata / secondo bolleta di consegna
200 |  | Strato di protezione
| 0.1 | Fornitura e posa di nontessuti
di protezione su planie esistenti,
nontessuti di protezione secondo norma VSS 70 243
"Geosintetici; Esigenze per la funzione di protezione"
e SIA 272 "Impermeabilizzazione e drenaggio di
opere sotterranee", sovrapposizione min. 30 cm
In una tappa
Fissaggio puntuale e bloccaggio
temporaneo nella trincea di ancoraggio
| 0.101 | Nontessuto di protezione SYTEC PPW 1200
Materia prima PP bianca
Massa min. 1200 g/m²
Resistenza alla trazione l / t min. 70 / 90 kN/m
Resistenza al punzonamento min. 13.5 kN
Resistenza alla perforazione max. 0 mm
Effetto di protezione all'impatto 60 %
Resistenza all'ossidazione min. 100 anni
Dimensione del rotolo 4.00 x 20 m
Sovrapposizione minima di 0.30 m,
|  | o 0.50 m per superfici inclinate o verticali | m²
| 0.102 | Nontessuto di protezione SYTEC PPW 1600
Materia prima PP bianco
Massa min. 1500 g/m²
Resistenza alla trazione l / t min. 80 / 89 kN/m
Resistenza al punzonamento min. 13.5 kN
Resistenza alla perforazione max. 0 mm
Punzonamento dinamico secondo SIA 272 min 1200 mm
Effetto di protezione all'impatto 65 %
Resistenza all’ossidazione min. 100 anni
Dimensione del rotolo 2.20 x 25 m
Sovrapposizione minima di 0.30 m,
|  | o 0.50 m per superfici inclinate o verticali | m²
| 0.103 | Nontessuto di protezione SYTEC ....... PPW
Materia prima PP bianco
Massa min. ....... g/m²
|  | Dimensione del rotolo ..... x .... m | m²
| 0.2 | Geocompositi con funzione di drenaggio
drenaggio superficiale e protezione
al posto di un nontessuto di protezione
come da pos. 200.101
| 0.201 | Stuoia drenante SYTECDRAIN TST 601
Nontessuto filtrante - nucleo Nontessuto filtrante
drenante - nontessuto filtrante
Materia prima nucleo drenante: PP
Materia prima nontessuto filtrante: PP
Massa 1000 g/m²
Capacità di deflusso nel piano, i= 1.0
a 20 kN/m² l / t 1.9 / 0.8 l/ms
a 100 kN/m² l / t 1.0 / 0.5 l/ms
Misura di miglioramento d’isolazione
da rumori da calpestio 34 dB
Certificato EcoBau -
Minimo Minergie-ECO 1. priorità
Dimensione del rotolo 1.90 x 35 m
|  | Sovrapposizione minima di 0.20 m | m²
300 |  | Impermeabilizzazione sintetica
| 0.1 | Fornitura, posa, saldatura e collaudo del
sistema d'impermeabilizzazione
su nontessuto di protezione
Esecuzione in una tappa
| 0.101 | Installazione di cantiere
per SYTEC Carbofol HDPE
|  | per tappa e l'andata | pz
| 0.102 | Impermeabilizzazioni sintetiche
SYTEC Carbofol
Materia prima: HDPE
Spessore: …….. mm
Struttura lato superiore e inferiore: ……..
Massa: ……. g/m²
Dimensione del rotolo: variabile
Sovrapposizione minima: 15 cm
Giunti saldati con doppia cucitura
incl. controllo con aria compressa
Dettagli secondo fornitore.
Fornitura, posa, saldatura e collaudo
esclusiva documentazione di progetto pos. 600
|  | Computo: superficie posata | m²
400 |  | Raccordi a manufatti
Il lavoro preparatorio deve essere completato
con i servizi in loco
| 0.1 | Raccordo della membrana a
pareti in beton lisce e dritte, esclusi a pozzetti
o pareti angolari in beton
| 0.101 | Profilo in HDPE per incassato nel beton |  | Raccordo standard
fornitura
B min. 14cm
D min. 4mm
Legame a forza con il calcestruzzo dovuto a
Profondità di incollaggio min. 34mm
Fissato in precedenza alla cassaforma del calcestruzzo
e concretato in
|  | Secondo i dettagli del fornitore | m
| 0.102 | profilo in acciaio cromato 40x8 mm avvitato |  | Variante per raccordo
|  | con striscie die neoprene 40x5 mm |  | con profilo in HDPE
|  | con ancoraggio inox M8, 7 pezzi/m |  | Pos. 400.101
|  | Secondo i dettagli del fornitore | m
| 0.2 | Raccordi a tubi PE
| 0.201 | Piastre di collegamento a tubi HDPE,
Fornitura e posa (in scarpata / beton)
|  | secondo piano nr. ……. | pz
| 0.211 | Piastre di collegamento a tubi HDPE
spessore del piastre = 8.00 mm
con raccordo tubi, DN ≤ 250 mm, SN2
incl. raccordo con saldature di estrusione
a la membrana in HDPE SYTEC Carbofol
senza manicotto
secondo piano nr. …….
|  | Secondo i dettagli del fornitore | pz
| 0.212 | Piastre di collegamento a tubi HDPE
spessore del piastre = 8.00 mm
|  | con raccordo tubi, DN 250 - 400 mm, SN2 |  | Raccordo tubi DN > 400 mm
|  | incl. raccordo con saldature di estrusione |  | su richiesta
a la membrana in HDPE SYTEC Carbofol
senza manicotto
secondo piano nr. …….
|  | Secondo i dettagli del fornitore | pz
| 0.3 | Raccordo della membrana a profili HDPE
| 0.301 | Raccordo con saldature di estrusione
su profilo in HDPE
Secondo i dettagli del fornitore
concerne la pos. 400.101
500 |  | Supplementi
| 0.1 | Impermeabilizzazione di costruzioni
in calcestruzo armato
secondo piano nr. ……
|  | Computo: pezzi | pz
| 0.101 | Quantità angoli. per pos. 400.100
|  | Computo: pezzi | pz
600 |  | Documentazioni e relazioni tecnici
| 0.1 | Relazione tecnica del progetto del lavoro svolto
e verbali di saldatura e dei collaudi dei giunti
estensione digitale del bacino e
posizioni georeferenziate delle saldature
| 0.101 | Documentazione progetuale dei lavori svolti
| 0.102 | Verbali di saldatura e dei collaudi dei giunti
incl. rilievo georeferenziato delle posizioni delle saldature
|  | e rilevato digitale | pz