## SYTEC TerraSmart
Système de stabilisation des talus SYTEC TerraSmart
100 |  | Stabilisation de talus,
protection contre l'érosion et les chutes de pierres,
Protection de rives de cours d'eau et des affouillements
| 0.1 | Référence pour l'évaluation des produits,
l'assistance au projeteur et à la mise en place
SYTEC Bausysteme AG
Neuenegg BE
Tel. 031 980 14 14
200 |  | Fourniture et pose pour
système de soutènement lors
de l'exécution de remblais et de
stabilisation de talus. Dépôt dans
le périmètre du chantier.
| 0.1 | Protection contre l'érosion pour système SYTEC TerraSmart | m²
| 0.11 | Protection contre l'érosion avec fibres
naturelles bio-dégradables
pour ensemencement ultérieur
Métré: m²
| 0.111 | Natte tissée en fibres de coco SYTEC K-Tex 400
Matière première: fibres de coco
Poids spécifique 400 g/m²
Dimension du rouleau 2.00 x 50 m
|  | Métré: m² | m²
| 0.112 | Natte tissée en fibres de coco SYTEC K-Tex 700
Matière première: fibres de coco
Poids spécifique 700 g/m²
Dimension du rouleau 2.00 x 50 m
|  | Métré: m² | m²
| 0.113 | Natte tissée en jute SYTEC J-Tex
Matière première: Jute
Poids spécifique 500 g/m²
Dimension du rouleau 1.22 x 50 m
|  | Métré: m² | m²
| 0.114 | Natte en laine de bois SYTEC W-Tex 260
Avec certificat FSC®
Matière première: bois
Poids spécifique 260 g/m²
Dimension du rouleau 2.40 x 50 m
|  | Métré: m² | m²
| 0.12 | Matériel de fixation pour protection
contre l'érosion
Métré: pièce
| 0.121 | SYTEC U-Agrafes
|  | Dimension 6 x 200 mm | pcs
| 0.122 | SYTEC U-Agrafes
|  | Dimension 6 x 300 mm | pcs
| 0.123 | SYTEC J-Ancrages
|  | Dimension 10 x 350 mm | pcs
| 0.124 | SYTEC BioLock
Avec certificat FSC®
Dimensions 10 x 20 x 300 mm
|  | Piquet en bois d'être avec cheville transversale | pcs
| 0.2 | Protection contre les chutes de pierres permanente
avec grillage métallique
| 0.21 | Treillis contre les chutes de pierres
à double torsion, maille héxagonale,
avec revêtement en zingue-alu
| 0.211 | Treillis de protection contre les chutes
de pierres SYTEC ES
Diamètre de fil 2.7 mm
Maille 6 x 8 cm, hexagonale
Résistance à la traction longitudinale min. 50 kN/m
Allongement l / t min. 10 / 10 %
Dimension du rouleau 2.00 x 25 / 50 m
|  | Métré: m² | m²
| 0.212 | Treillis de protection contre les chutes
de pierres SYTEC ES
Diamètre de fil 3.0 mm
Maille 8 x 10 cm, hexagonale
Résistance à la traction longitudinale min. 55 kN/m
Allongement l / t min. 10 / 10 %
Dimension du rouleau 2.00 x 25 / 50 m
|  | Métré: m² | m²
| 0.22 | Treillis contre les chutes de pierres
à double torsion, maille héxagonale, grillage fin intégré
avec revêtement en zingue-alu
| 0.221 | Treillis de protection contre les chutes
de pierres SYTEC ES Metal
- Treillis métallique
Diamètre de fil 2.7 mm
Maille 8 x 10 cm, hexagonale
Résistance à la traction longitudinale nom. 50 kN/m
Allongement l / t min. 10 / 10 %
- Grillage fin intégré
Diamètre de fil 0.7 mm
Maille 16 x 16 mm, hexagonale
Dimension du rouleau 2.0 x 50 m
|  | Métré: m² | m²
| 0.23 | Treillis contre les chutes de pierres en acier à haut résistance
avec revêtement en zingue-alu, maille rhomboïde,
| 0.231 | Treillis de protection contre les chutes
de pierres SYTEC ES Flex
Diamètre de fil 2.0 mm
Maille 10.1 x 17.5 cm, rhomboide
Résistance à la traction longitudinale nom. 53 kN/m
Résistance à la traction du fil nom. 1770 N/mm²
Dimension du rouleau 3.90 x 30 m
|  | Métré: m² | m²
| 0.24 | Treillis contre les chutes de pierres en acier à haut résistance
avec revêtement en zingue-alu, maille rhomboïde,
combiné avec un treillis spacial pour végétalisation ultérieure
d'un substrat favorable à l'enracinement
| 0.241 | Treillis de protection contre les chutes
de pierres SYTEC ES Flex Plus
- Treillis métallique
Diamètre de fil 2.0 mm
Maille 10.1 x 17.5 cm, rhomboide
Résistance à la traction longitudinale nom. 53 kN/m
Résistance à la traction du fil nom. 1770 N/mm²
- Treillis spatial
stabilisé aux UV
Matière première PP
Couleur brun
Masse min. 400 g/m²
Dimension du rouleau 3.90 x 30 m
|  | Métré: m² | m²
| 0.25 | Jonction des grillages mécanique avec agrafes SYTEC
ou manuelle avec fils métalliques
| 0.251 | Agrafes SYTEC
avec revêtement en zingue-alu
|  | Métré: pièces | pcs
| 0.252 | Fils métalliques, zingué
|  | Métré: m' | m'
| .300 | Système d'ancrage pour fixation
en terrains meubles
| .310 | Système d'ancrage à cable pour terrains meubles
comprenant:
Plaque d'ancrage avec revêtement zingue-alu,
câble d'ancrage et ancre
Pose manuelle ou avec marteau motorisé
| .311 | Ancrage à câble SYTEC SmartLock S
Plaque d'ancrage Ø 100 mm avec revêtement zingue-alu,
verouillage automatique integré
Longueur d'ancrage 1000 mm
Charge admissible max. 400 kg
|  | Métré: pièces | pcs
| .312 | Ancrage à câble SYTEC SmartLock L
Plaque d'ancrage Ø 150 mm avec revêtement zingue-alu
et plastification verte, verouillage automatique integré
Longueur d'ancrage 1500 mm
Charge admissible max. 1250 kg
|  | Métré: pièces | pcs
| 0.4 | Systèmes de végétalisation
| .410 | Installation par étape
|  | Métré: pièces | pcs
| 0.42 | Micro-humus SYTEC TerraGreen |  | Rem. la garantie de végétalisation
|  | avec mélange de semences SYTEC Terra |  | comprend un contrôle in situ, si
|  | et garantie de végétalisation |  | nécessaire une végétalisation
|  | Métré: m² | m² | supplémentaire et le conseil d'un expert
pour les mesures additionnelles
| .430 | Ensemencement hydraulique
SYTEC Natura Premium
avec 100% semences suisse,
et grande biodiversité
|  | Métré: m² | m²