## Geotessuto filtrante SYTEC HF
Geotessuto filtrante SYTEC HF
Funzione di filtrazione
100 |  | Geosintetici
Geosintetici secondo norma
SN 670 090 "Geosintetici; Norma di base"
Posa e sovrapposizione
secondo indicazioni del fornitore
| 0.1 | Riferimento per la valutazione dei prodotti,
l'assistenza al progettista e la messa
in opera:
SYTEC Bausysteme AG
Neuenegg BE
Tel. 031 980 14 14
200 |  | Geosintetici per la separazione
e la filtrazione di strati
Fornitura e posa
| 0.1 | Geosintetici con funzione di filtrazione
Geosintetici secondo norma VSS 70 241
"Geosintetici; Esigenza per le
Funzioni di separazione, filtrazione e di drenaggio"
| 0.11 | Geotessuto filtrante
| 0.111 | Geotessuto filtrante
SYTEC HF 180
Resistenza alla trazione l / t min. 35.0 / 41.0 kN/m
Allungamento sotto trazione massima l / t min. 21 / 12 %
Apertura di filtrazione min. / max. 0.13 / 0.23 mm
Resistenza alla intemperie min. 90 %
Resistenza all'ossidazione min. 100 anni
Dimensione del rotolo 5.25 x 100 m
Sovrapposizione minima di 0.30 m,
|  | o 0.50 m per sottofondi irregolari | m²
| 0.112 | Geotessuto filtrante
SYTEC HF 200
Resistenza alla trazione l / t min. 45.0 / 29.0 kN/m
Allungamento sotto trazione massima l / t min. 14 / 12.5%
Apertura di filtrazione min. / max. 0.14 / 0.26 mm
Resistenza alla intemperie min. 80 %
Resistenza all'ossidazione min. 100 anni
Dimensione del rotolo 5.25 x 100 m
Sovrapposizione minima di 0.30 m,
|  | o 0.50 m per sottofondi irregolari | m²
| 0.113 | Geotessuto filtrante
SYTEC HF 360
Resistenza alla trazione l / t min. 48 / 47 kN/m
Allungamento sotto trazione massima l / t min. 12.5 / 17 %
Apertura di filtrazione min. / max. 0.19 / 0.36 mm
Resistenza alla intemperie min. 80 %
Resistenza all'ossidazione min. 100 anni
Dimensione del rotolo 5.25 x 100 m
Sovrapposizione minima di 0.30 m,
|  | o 0.50 m per sottofondi irregolari | m²
| 0.114 | Geotessuto filtrante
SYTEC HF 400
Resistenza alla trazione l / t min. 25.1 / 18.3 kN/m
Allungamento sotto trazione massima l / t min. 13 / 14 %
Apertura di filtrazione min. / max. 0.30 / 0.50 mm
Resistenza alla intemperie min. 80 %
Resistenza all'ossidazione min. 100 anni
Dimensione del rotolo 5.25 / 2.65 / 1.30 x 100 m
Sovrapposizione minima di 0.30 m,
|  | o 0.50 m per sottofondi irregolari | m²
| 0.115 | Geotessuto filtrante
SYTEC HF 1000
Resistenza alla trazione l / t min 43.0 / 42.0 kN/m
Allungamento sotto trazione massima l / t min. 14.0 / 14.5 %
Apertura di filtrazione min. / max. 0.70 / 1.30 mm
Resistenza alla intemperie min. 80 %
Resistenza all'ossidazione min. 100 anni
Dimensione del rotolo 5.25 x 100 m
Sovrapposizione minima di 0.30 m,
|  | o 0.50 m per sottofondi irregolari | m²
| 0.116 | Geotessuto filtrante
SYTEC HF 1300
Resistenza alla trazione l / t min. 15.7 / 15.0 kN/m
Allungamento sotto trazione massima l / t min. 22 / 20 %
Apertura di filtrazione min. / max. 0.90 / 1.69 mm
Resistenza alla intemperie min. 60 %
Resistenza all'ossidazione min. 100 anni
Dimensione del rotolo 5.25 / 2.65 x 100 m
Sovrapposizione minima di 0.30 m,
|  | o 0.50 m per sottofondi irregolari | m²