## Géotissés filtrant SYTEC HF
Géotissés filtrant SYTEC HF
Fonctions de filtration
100 |  | Géosynthétiques
Géosynthétiques selon norme
SN 670 090 "Géosynthétiques; Norme de base"
Mise en place et recouvrement
selon indications du fournisseur
| 0.1 | Référence pour l'évaluation des produits,
l'assistance au projeteur et à la mise en place:
SYTEC Bausysteme AG
Neuenegg BE
Tél. 031 980 14 14
200 |  | Géosynthétiques pour la separation
et filtration de couches
Fourniture et pose
| 0.1 | Géosynthetique avec fonction de filtration
Géosynthétiques selon norme VSS 70 241
"Géosynthétiques; Exigences pour les
fonctions de séparation, de filtration et de drainage"
| 0.11 | Geotissé filtrant
| 0.111 | Géotissé filtrant
SYTEC HF 180
Résistance à la traction l / t min. 35.0 / 41.0 kN/m
Allongement sous traction min. l / t min. 21 / 12 %
Ouverture de filtration min. / max. 0.13 / 0.23 mm
Résistance aux intempéries min. 90 %
Résistance à l'oxydation min. 100 ans
Dimension du rouleau 5.25 x 100 m
Recouvrement minimal: 0.30 m,
|  | si le terrain n'est pas réglé: 0.50 m | m²
| 0.112 | Géotissé filtrant
SYTEC HF 200
Résistance à la traction l / t min. 45.0 / 29.0 kN/m
Allongement sous traction min. l / t min. 14 / 12.5 %
Ouverture de filtration min. / max. 0.14 / 0.26 mm
Résistance aux intempéries min. 80 %
Résistance à l'oxydation min. 100 ans
Dimension du rouleau 5.25 x 100 m
Recouvrement minimal: 0.30 m,
|  | si le terrain n'est pas réglé: 0.50 m | m²
| 0.113 | Géotissé filtrant
SYTEC HF 360
Résistance à la traction l / t min. 48 / 47 kN/m
Allongement sous traction min. l / t min. 12.5 / 17 %
Ouverture de filtration min. / max. 0.19 / 0.36 mm
Résistance aux intempéries min. 80 %
Résistance à l'oxydation min. 100 ans
Dimension du rouleau 5.25 x 100 m
Recouvrement minimal: 0.30 m,
|  | si le terrain n'est pas réglé: 0.50 m | m²
| 0.114 | Géotissé filtrant
SYTEC HF 400
Résistance à la traction l / t min. 25.1 / 18.3 kN/m
Allongement sous traction min. l / t min. 13 / 14 %
Ouverture de filtration min. / max. 0.30 / 0.50 mm
Résistance aux intempéries min. 80 %
Résistance à l'oxydation min. 100 ans
Dimension du rouleau 5.25 / 2.65 / 1.30 x 100 m
Recouvrement minimal: 0.30 m,
|  | si le terrain n'est pas réglé: 0.50 m | m²
| 0.115 | Géotissé filtrant
SYTEC HF 1000
Résistance à la traction l / t min. 43.0 / 42.0 kN/m
Allongement sous traction min. l / t min. 14.0 / 14.5 %
Ouverture de filtration min. / max. 0.70 / 1.30 mm
Résistance aux intempéries min. 80 %
Résistance à l'oxydation min. 100 ans
Dimension du rouleau 5.25 x 100 m
Recouvrement minimal: 0.30 m,
|  | si le terrain n'est pas réglé: 0.50 m | m²
| 0.116 | Géotissé filtrant
SYTEC HF 1300
Résistance à la traction l / t min. 15.7 / 15 kN/m
Allongement sous traction min. l / t min. 22 / 20 %
Ouverture de filtration min. / max. 0.90 / 1.69 mm
Résistance aux intempéries min. 60 %
Résistance à l'oxydation min. 100 ans
Dimension du rouleau 5.25 / 2.65 x 100 m
Recouvrement minimal: 0.30 m,
|  | si le terrain n'est pas réglé: 0.50 m | m²