## protec. contr. l'érosion
Protection contre les chutes de pierres SYTEC ES Flex
Protection contre les chutes de pierres permanente
100 |  | Stabilisation de talus
Protection contre l'érosion
| 0.1 | Reférence pour l'évaluation des
produits, l'assistance au projeteur et
à la mise en place
SYTEC Bausysteme AG
Neuenegg BE
Tél. 031 980 14 14
200 |  | Protection contre les chutes de pierre pour fixation sur
surfaces rocheuses dans la construction de voies de circulation,
des aménagements extérieures et le génie civil
Fourniture et pose
| 0.1 | Protection contre les chutes de pierres permanente
avec grillage métallique
| 0.11 | Treillis contre les chutes de pierres en acier à haut résistance
avec revêtement en zingue-alu, maille rhomboïde,
| 0.111 | Treillis de protection contre les chutes
de pierres SYTEC ES Flex
Diamètre de fil 2.0 mm
Maille 10.1 x 17.5 cm, rhomboide
Résistance à la traction longitudinale nom. 53 kN/m
Résistance à la traction du fil nom. 1770 N/mm²
Dimension du rouleau 3.90 x 30 m
Recouvrement minimal de 15 cm ou relier avec des clips.
|  | Métré: m² | m²
| 0.12 | Jonction des grillages mécanique avec agrafes SYTEC
ou manuelle avec clips de connexion SYTEC ES Flex
| 0.121 | Agrafes SYTEC
avec revêtement en zingue-alu
|  | Métré: pièces | pcs
| 0.122 | Clip de connexion SYTEC ES Flex
|  | Métré: pièces | pcs
300 |  | Matériel de fixation pour protections
permanente contre les chutes de pierres
| 0.1 | Systèmes d'ancrages pour fixation de la
protection contre les chutes de pierre sur
surfaces rocheuses
| 0.11 | Système d'ancrage pour une utilisation
dans de la roche altérée et fracturée
comprenant:
écrou, plaque d'ancrage, tige d'ancrage et
cartouche de mortier
| .111 | Ecrou arrondi à 30°, zingué à chaud
pour tige d'ancrage Ø 20 mm
|  | Métré: pièces | pcs
| .112 | Plaque d'ancrage arrondi à 30°, zingué à chaud
Dimensions 150 x 150 x 10 mm
pour tige d'ancrage Ø 20 mm
|  | Métré: pièces | pcs
| .113 | Tige d'ancrage Ø 20 mm, zingué à chaud
Longueur 1000 mm
|  | Métré: pièces | pcs
| .114 | Tige d'ancrage Ø 20 mm, zingué à chaud
Longueur 1500 mm
|  | Métré: pièces | pcs
| .115 | Tige d'ancrage Ø 20 mm, zingué à chaud
Longueur 2000 mm
|  | Métré: pièces | pcs
| 0.116 | Cartouche de mortier
Dimensions 28 x 300 mm
|  | Métré: pièces | pcs
| .200 | Système d'ancrage pour fixation des grillages
de protection contre les chutes de pierre en terrains meubles
| .210 | Système d'ancrage à cable pour terrains meubles
comprenant:
Plaque d'ancrage avec revêtement zingue-alu,
câble d'ancrage et ancre
Pose manuelle ou avec marteau motorisé
| .211 | Ancrage à câble SYTEC SmartLock S
Plaque d'ancrage Ø 100 mm avec revêtement zingue-alu,
verouillage automatique integré
Longueur d'ancrage 1000 mm
Charge admissible max. 400 kg
|  | Métré: pièces | pcs
| .212 | Ancrage à câble SYTEC SmartLock L
Plaque d'ancrage Ø 150 mm avec revêtement zingue-alu
et plastification verte, verouillage automatique integré
Longueur d'ancrage 1500 mm
Charge admissible max. 1250 kg
|  | Métré: pièces | pcs
| .300 | Câbles en acier
| .311 | Câble en acier, zingué à chaud
Diamètre 6.00 mm
Charge admissible min. 2'200 kg
|  | Métré: mètre | m
| .312 | Câble en acier, zingué à chaud
Diamètre 8.00 mm
Charge de rupture min. 3'900 kg
|  | Métré: mètre | m
| .313 | Câble en acier, zingué à chaud
Diamètre 10.00 mm
Charge de rupture min. 6'100 kg
|  | Métré: mètre | m
| .314 | Câble en acier, zingué à chaud
Diamètre 12.00 mm
Charge de rupture min. 8'800 kg
|  | Métré: mètre | m
| .400 | Cosses à cordage
| .411 | Cosses à cordage
Diamètre 6.00 mm
|  | Métré: pièces | pcs
| .412 | Cosses à cordage
Diamètre 8.00 mm
|  | Métré: pièces | pcs
| .413 | Cosses à cordage
Diamètre 10.00 mm
|  | Métré: pièces | pcs
| .414 | Cosses à cordage
Diamètre 12.00 mm
|  | Métré: pièces | pcs
| .500 | Serre-câbles selon DIN 741
| .511 | Serre-câble
Diamètre 6.00 mm
|  | Métré: pièces | pcs
| .512 | Serre-câble
Diamètre 8.00 mm
|  | Métré: pièces | pcs
| .513 | Serre-câble
Diamètre 10.00 mm
|  | Métré: pièces | pcs
| .514 | Serre-câble
Diamètre 12.00 mm
|  | Métré: pièces | pcs
| .600 | Tendeur de câble
| .611 | Tendeur de câble avec crochet
Diamètre 6.00 mm
|  | Métré: pièces | pcs
| .612 | Tendeur de câble avec crochet
Diamètre 8.00 mm
|  | Métré: pièces | pcs
| .613 | Tendeur de câble avec crochet
Diamètre 10.00 mm
|  | Métré: pièces | pcs
| .614 | Tendeur de câble avec crochet
Diamètre 12.00 mm
|  | Métré: pièces | pcs
| .615 | Tendeur de câble avec oillet
Diamètre 6.00 mm
|  | Métré: pièces | pcs
| .616 | Tendeur de câble avec oillet
Diamètre 8.00 mm
|  | Métré: pièces | pcs
| .617 | Tendeur de câble avec oillet
Diamètre 10.00 mm
|  | Métré: pièces | pcs
| .618 | Tendeur de câble avec oillet
Diamètre 12.00 mm
|  | Métré: pièces | pcs