## Nontessuto SYTEC PPW
Nontessuto di protezione SYTEC PPW
Funzionie di protezione
100 |  | Geosintetici
Geosintetici secondo norma
SN 670 090 "Geosintetici; Norma di base"
Posa e sovrapposizione
secondo indicazioni del fornitore
| 0.1 | Riferimento per la valutazione dei prodotti,
l'assistenza al progettista e la messa
in opera:
SYTEC Bausysteme AG
Neuenegg BE
Tel. 031 980 14 14
200 |  | Geosintetici per la protezione
meccanica di impermeabilizzazioni, tubi,
elementi di materia sintetica e di beton ecc.
Fornitura e posa
| 0.1 | Geosintetici con la funzione di protezione meccanica
Geosintetici secondo norma VSS 70 243
"Geosintetici; Esigenze per la
funzione di protezione" e SIA 272
"Impermeabilizzazione e drenaggio di opere sotterranee"
| 0.11 | Nontessuto di protezione
| 0.111 | Nontessuto di protezione SYTEC PPW 300
Materia prima PP bianca
Massa min. 300 g/m²
Resistenza alla trazione l / t min. 18.8 / 20.8 kN/m
Resistenza al punzonamento min. 3.33 kN
Resistenza alla perforazione max. 14 mm
Resistenza all'ossidazione min. 100 anni
Dimensione del rotolo 2.20 x 70 m
Sovrapposizione minima di 0.30 m,
|  | o 0.50 m per superfici inclinate o verticali | m²
| 0.112 | Nontessuto di protezione SYTEC PPW 500
Materia prima PP bianca
Massa min. 500 g/m²
Resistenza alla trazione l / t min. 31.8 / 33.5 kN/m
Resistenza al punzonamento min. 5.85 kN
Resistenza alla perforazione max. 7 mm
Resistenza all'ossidazione min. 100 anni
Dimensione del rotolo 2.20 x 50 m
Sovrapposizione minima di 0.30 m,
|  | o 0.50 m per superfici inclinate o verticali | m²
| 0.113 | Nontessuto di protezione SYTEC PPW 800
Materia prima PP bianca
Massa min. 800 g/m²
Resistenza alla trazione l / t min. 51 / 56 kN/m
Resistenza al punzonamento min. 8.5 kN
Resistenza alla perforazione max. 6 mm
Resistenza all'ossidazione min. 100 anni
Dimensione del rotolo 2.20 x 30 m o 4.00 x 50 m
Sovrapposizione minima di 0.30 m,
|  | o 0.50 m per superfici inclinate o verticali | m²
| 0.114 | Nontessuto di protezione SYTEC PPW 1200
Materia prima PP bianca
Massa min. 1200 g/m²
Resistenza alla trazione l / t min. 70 / 90 kN/m
Resistenza al punzonamento min. 13.5 kN
Resistenza alla perforazione max. 0 mm
Effetto di protezione all'impatto 60 %
Resistenza all'ossidazione min. 100 anni
Dimensione del rotolo 4.00 x 20 m
Sovrapposizione minima di 0.30 m,
|  | o 0.50 m per superfici inclinate o verticali | m²
| 0.115 | Nontessuto di protezione SYTEC PPW 1600
Materia prima PP bianca
Massa min. 1500 g/m²
Resistenza alla trazione l / t min. 80 / 89 kN/m
Resistenza al punzonamento min. 13.5 kN
Punzonamento dinamico secondo SIA 272 min 1200 mm
Effetto di protezione all'impatto 65 %
Resistenza all'ossidazione min. 100 anni
Dimensione del rotolo 2.20 x 25 m
Sovrapposizione minima di 0.30 m,
|  | o 0.50 m per superfici inclinate o verticali | m²