## SYTEC Gridseal et Gridseal F
Armature de revêtements bitumineux SYTEC Gridseal et Gridseal F
Fonction: Renforcement, étanchéité et réduction de contraintes
pour revêtements bitumineux selon VSS 70 259a-NA
100 |  | Armature de revêtements bitumineux
| 0.1 | Référence pour l'évaluation des produits,
l'assistance au projeteur et à la mise en place:
SYTEC Bausysteme AG
Neuenegg BE
Tél. 031 980 14 14
200 |  | Travaux préliminaires
Préparation du revêtement pour la pose
de l'armature de revêtement bitumineux,
selon les éxigences du fournisseur du produit
| 0.1 | Travaux préliminaires pour l'armature de revêtements bitumineux
| 0.11 | Nettoyage de la surface de la chaussée
| 0.111 | Brossage mécanique ou manuel
|  | du revêtement existant, à sec | m²
| 0.112 | Lavage à haute pression du rêvetement existant | m²
| 0.12 | Assainissement des fissures
| 0.121 | Nettoyage des fissures avec de l'air comprimé
(lance à air chaud) et remplissage avec
|  | masse bitumineuse, (p.ex Type KBH) | m'
| 0.13 | Couche d'égalisation
| 0.131 | Application d'une émulsion de bitume modifié
aux polymères (p.ex. Bitex HCP 60%)
sur la surface à égaliser
|  | g/m² ……….. | m²
| 0.132 | Béton bitumineux
Type: ……….
Fourniture et pose manuelle
|  | y.c. bac conservant la chaleur | to
| 0.133 | Béton bitumineux
Type: ……….
Fourniture et pose mécanique
|  | y.c. bac conservant la chaleur | to
| 0.14 | Travaux de couverture pour SYTEC Gridseal / Gridseal F
| 0.141 | Couverture de regards
|  | jusqu' à d = 60 cm | pcs
| 0.142 | Couverture des grilles d'écoulement
|  | 40 x 40 cm | pcs
| 0.143 | Couverture des rigoles
|  | jusqu' à largeur = 20 cm | m'
| 0.144 | Couverture de Regards de vanne
|  | d < 20 cm | m'
300 |  | Système SYTEC Gridseal |  | Application en pleine surface
|  | Armature de revêtements bitumineux autocollante |  | sur un revêtement lisse
avec une membrane SAMI comme étanchéité,
anti-fissuration et cohésion parfaite entre les couches
de revêtement
Avec les fonctions de renforcement, étanchéité
et réduction de contraintes selon VSS 70 259a-NA
| 0.1 | Fourniture et pose sur des surfaces planes et propres
| 0.101 | Forfait d'installation pour travaux de pose
|  | du système SYTEC Gridseal, par étappe | pcs
| 0.102 | Système d'armature de revêtements bitumineux |  | Domaine d'application:
|  | SYTEC Gridseal 8511 |  | Assainissement de fissures
|  | comprenant: |  | en pleine surface
- SAMI: bitume hautement modifié aux polymères
Type SYTEC H 100, 1.0 kg/m²
- Armature bitumineuse autocollante :
SYTEC Glasgrid 8511
- Grille en fibres de verre tissés avec
revêtement elastomère
thermiquement stable
Point de fusion min. 232 °C
Résistance à la traction l / t min. 100 / 100 kN/m
Allongement sous traction max. l / t max. 3 / 3 %
Ouverture de la grille 25 x 25 mm
Résistance aux intempéries min. 80 %
Résistance aux alcalins min. 60 %
Dégats d'installation max. 10 %
- Epandage de gravillons concassés
et pré-enrobés 8/11 mm
Recouvrement minimal de 15 cm dans le sens transversal
et de 5 cm dans le sens longitudinal.
Fourniture et pose en pleine surface
D'autres systèmes sont à proposer en variante.
Les documents permettant de juger l’équivalence
(incl. fonctions de renforcement, étanchéité et réduction de contraintes)
|  | avec le système décrit doivent être remis avec la soumission. | m²
| 0.103 | Système d'armature de revêtements bitumineux |  | Domaine d'application:
|  | SYTEC Gridseal 8512 |  | Assainissement de fissures
|  | comprenant: |  | en plein surface pour routes
|  | - SAMI: bitume hautement modifié aux polymères |  | fortements sollicitées
Type SYTEC H 100, 1.0 kg/m²
- Armature bitumineuse autocollante :
SYTEC Glasgrid 8511
- Grille en fibres de verre tissés avec
revêtement elastomère
thermiquement stable
Point de fusion min. 232 °C
Résistance à la traction l / t min. 100 / 200 kN/m
Allongement sous traction max. l / t max. 3 / 3 %
Ouverture de la grille 25 x 19 mm
Résistance aux intempéries min. 80 %
Résistance aux alcalins min. 60 %
Dégats d'installation max. 10 %
- Epandage de gravillons concassés
et pré-enrobés 8/11 mm
Recouvrement minimal de 15 cm dans le sens transversal
et de 5 cm dans le sens longitudinal.
Fourniture et pose en pleine surface
D'autres systèmes sont à proposer en variante.
Les documents permettant de juger l’équivalence
(incl. fonctions de renforcement, étanchéité et réduction de contraintes)
|  | avec le système décrit doivent être remis avec la soumission. | m²
400 |  | Travaux de finition pour armature de revêtements bitumineux SYTEC
| 0.1 | Roulage de l'armature de revêtements bitumineux
| 0.11 | Roulage de l'armature de revêtements bitumineux avec
|  | un rouleau à pneus, un passage sans eau | m²
500 |  | Système SYTEC Gridseal F |  | Application en pleine surface
|  | Armature de revêtements bitumineux autocollante |  | sur un revêtement fraisé
avec une quantité accrue de la membrane SAMI comme
étanchéité, anti-fissuration et cohésion parfaite entre
les couches de revêtement
Avec les fonctions de renforcement, étanchéité
et réduction de contraintes selon VSS 70 259a-NA
| 0.1 | Fourniture et pose sur des surfaces propres et fraisées
Profondeur de la rainure de fraisage t < 6 mm
Type de revêtement ....................... ( béton / enrobé)
| 0.101 | Forfait d'installation pour travaux de pose | pcs
du système SYTEC Gridseal F, par étape
| 0.102 | Système d'armature de revêtements bitumineux |  | Domaine d'application:
|  | SYTEC Gridseal F 8511 |  | Assainissement de fissures
|  | comprenant: |  | en pleine surface
- SAMI: bitume hautement modifié aux polymères
Type SYTEC H 100, 1.6 kg/m²
- Armature bitumineuse autocollante :
SYTEC Glasgrid 8511
- Grille en fibres de verre tissés avec
revêtement elastomère
thermiquement stable
Point de fusion min. 232 °C
Résistance à la traction l / t min. 100 / 100 kN/m
Allongement sous traction max. l / t max. 3 / 3 %
Ouverture de la grille 25 x 25 mm
Résistance aux intempéries min. 80 %
Résistance aux alcalins min. 60 %
Dégats d'installation max. 10 %
- Epandage de gravillons concassés
et pré-enrobés 8/11 mm
Recouvrement minimal de 15 cm dans le sens transversal
et de 5 cm dans le sens longitudinal.
Fourniture et pose en pleine surface
D'autres systèmes sont à proposer en variante.
Les documents permettant de juger l’équivalence
(incl. fonctions de renforcement, étanchéité et réduction de contraintes)
|  | avec le système décrit doivent être remis avec la soumission. | m²
| 0.103 | Système d'armature de revêtements bitumineux |  | Domaine d'application:
|  | SYTEC Gridseal F 8512 |  | Assainissement de fissures
|  | comprenant: |  | en plein surface pour routes
|  | - SAMI: bitume hautement modifié aux polymères |  | fortements sollicitées
Type SYTEC H 100, 1.6 kg/m²
- Armature bitumineuse autocollante :
SYTEC Glasgrid 8511
- Grille en fibres de verre tissés avec
revêtement elastomère
thermiquement stable
Point de fusion min. 232 °C
Résistance à la traction l / t min. 100 / 200 kN/m
Allongement sous traction max. l / t max. 3 / 3 %
Ouverture de la grille 25 x 19 mm
Résistance aux intempéries min. 80 %
Résistance aux alcalins min. 60 %
Dégats d'installation max. 10 %
- Epandage de gravillons concassés
et pré-enrobés 8/11 mm
Recouvrement minimal de 15 cm dans le sens transversal
et de 5 cm dans le sens longitudinal.
Fourniture et pose en pleine surface
D'autres systèmes sont à proposer en variante.
Les documents permettant de juger l’équivalence
(incl. fonctions de renforcement, étanchéité et réduction de contraintes)
|  | avec le système décrit doivent être remis avec la soumission. | m²
600 |  | Travaux de finition pour armature de revêtement bitumineux SYTEC
| 0.1 | Roulage de l'armature de revêtements bitumineux
| 0.11 | Roulage de l'armature de revêtements bitumineux avec
|  | un rouleau à pneus, un passage sans eau | m²