## SYTEC Carbofol
Géosynthetique polymérique SYTEC Carbofol PEHD
100 |  | Géosynthétique polymérique
Protection de nappes phréatiques, de digues,
lacs artificiels, bassins de rétentions, biotopes,
SETEC, etc.
| 0.1 | Référence pour l'évaluation des produits,
contrôle de qualité ainsi que
l'assistance au projeteur
SYTEC Bausysteme AG
Neuenegg BE
Tél. 031 980 14 14
| 0.2 | Préstations à effectuer
par l'entrepreneur:
Réglage fin de la forme +/- 1 cm et des talus
Réalisation d'une tranchée d'ancrage
pour la fixation du géosynthétique polymérique.
Couverture soigneuse et ancrée de l'étanchéité
dans la tranchée d'ancrage.
Détails voir selon plan no. .............
- Épuisement des eaux selon CAN 161 assurer par
l'entrepreneur, pour la pose du géosynthétique
polymérique et du nontissé de protection
sur une planie sèche.
- Moyen de levage avec machiniste pour manutention des
rouleaux lors de la pose du géosynthéthique polymérique
et du nontissé de protection.
- Benne pour des matériaux inertes pour les déchets
de découpage du géosynthétique polymérique et du
nontissé de protection pendant les travaux du pose.
- Courant électrique sur l'emplacement du pose pendant
les travaux du pose du géosynthétique polymérique et
du nontissé de prodection. Connecteurs: 230 V, 380 V
CEE 16 Ampere / puissance min. 15 kVA
| 0.3 | Exécution des travaux
Le géosyntéthique polymérique posé et le nontissé de protection
doivent être fixés provisoirement ou définitivement
et lestés chaque jour.
Ces travaux doivent être inclus dans les prix unitaires.
| 0.4 | Toutes les découpes du géosynthétique polymérique et du
nontissé de protection résultant en cas d'adaptation à la forme
de la surface à étancher et des adaptations de terrain
sont à inclure dans les prix unitaires.
| 0.5 | Dimensions:
Géosynthétique polymérique et nontissé
surface effectivement posée / selon le bulletin de livraison
200 |  | Couche de support, couche de protection
| 0.1 | Fourniture, pose et soudures
du nontissé de protection sur la surface préparée,
nontissé de protection selon norme VSS 70 243
"Géosynthétiques; Exigences pour la fonction
de protection" et SIA 272 "Étanchéité et drainage
d'ouvrages enterrés et souterrains".
Chevauchement des joints d'au moins 30 cm.
En une seule étape. Fixé par points et
fixé provisoirement dans une tranchée d'ancrage.
| 0.101 | Nontissé de protection SYTEC PPW 1200
Matière première PP blanc
Masse min. 1200 g/m²
Résistance à la traction l / t min. 70 / 90 kN/m
Résistance au poinçonnement min. 13.5 kN
Résistance à la perforation max. 0 mm
Protection contre l'effet d'un impact 60 %
Résistance à l'oxydation min. 100 ans
Dimension du rouleau 4.00 x 20 m
Recouvrement minimal: 0.30 m,
|  | si les surfaces inclinées / verticales: 0.50 m | m²
| 0.102 | Nontissé de protection SYTEC 1600 PPW
Matière première PP blanc
Masse min. 1500 g/m²
Résistance à la traction l / t min. 80 / 89 kN/m
Résistance au poinçonnement min. 13.5 kN
Résistance à la perforation max. 0 mm
Résistance au choc selon SIA 272 min. 1200 mm
Protection contre l'effet d'un impact 65 %
Résistance à l'oxydation min. 100 ans
Dimension du rouleau 2.20 x 25 m
Recouvrement minimal: 0.30 m,
|  | si les surfaces inclinées / verticales: 0.50 m | m²
| 0.103 | Nontissé de protection SYTEC PPW .......
Matière première PP blanc
Masse min. ....... g/m²
|  | Dimension du rouleau ..... x .... m | m²
| 0.2 | Géocomposite
Comme drainage de surface et composite de
protection. Fourniture et pose en une seule étape.
A la place du nontissé de protection pos. 200.101
| 0.201 | Natte drainante SYTECDRAIN TST 601
Matière première couche drainante: PP
Matière première nontissé filtrant: PP
Masse 1000 g/m²
Capacité de débit dans le plan, i= 1.0
à 20 kN/m² l / t 1.9 / 0.8 l/ms
à 100 kN/m² l / t 1.0 / 0.5 l/ms
Certifié EcoBau -
min. Minergie-ECO 1ère priorité
Dimension du rouleau 1.90 x 35 m
Recouvrement minimal: 0.20 m
|  | Métré: m² | m²
300 |  | Géosynthétique polymérique
| 0.1 | Fourniture, pose et soudures
du géosynthétique sur le nontissé.
En une seule étape
| 0.101 | Installation de chantier
SYTEC Carbofol PEHD
|  | Par étape et déplacement | pcs
| 0.102 | Géosynthétique polymérique
SYTEC Carbofol
Matière première: PEHD
Epaisseur: …….. mm
Structure de la face supérieure et inférieure: ……..
Dimension de rouleau: variable
Recouvrement minimal: 15 cm
Joints soudés avec double couture
y compris le contrôle de l'air comprimé
Détail selon le fournisseur.
Livrer, poser, souder et contrôler
excl. Documentation de projet pos. 600
|  | Métré: surface posée | m²
400 |  | Raccords aux ouvrages
Les travaux préparatoires doivent être achevés avec
les prestations fournies par le maître d'ouvrage
| 0.1 | Raccords de l'étanchéité au surfaces
de béton lisses et droites
excl. Constructions de puits ou
des murs en béton anguleux
| 0.101 | Profil integré PEHD, extrudé |  | Raccord standard
Fourniture
Largeur min. 14 cm, Epaisseur min. 4 mm
Liaison par adhérence avec le béton grâce à la
profondeur de liaison 34 mm
Au préalable sur le coffrage en béton
fixé et bétonné
|  | Selon détails du fournisseur | m
| 0.102 | Profil en acier inox 40x8 mm vissé |  | Variante pour raccord avec profile
|  | sur cordon d'étanchement en caoutchouc 40x5 mm |  | integré en PEHD
|  | avec inox M 8 chevilles, 7 p/m |  | Pos. 400.101
|  | Selon détails du fournisseur | m
| 0.2 | Raccords de l'étanchéité aux tuyaux
| 0.201 | Plaques de raccordement de tuyaux PEHD,
Livrer et déplacer (dans le talus / béton coulée sur place)
|  | selon plan no. ……. | pcs
| 0.211 | Plaques de raccordement de tuyaux PEHD, Epaiss. = 8.00 mm
avec pénétration du tube, DN ≤ 250 mm, SN2
incl. raccord aux l'étanchéité avec soudure par extrusion
excl. Manchont coulissant
selon plan no. …….
|  | Selon détails du fournisseur | pcs
| 0.212 | Plaques de raccordement de tuyaux PEHD, Epaiss. = 8.00 mm
|  | avec pénétration du tube, DN 250 - 400 mm, SN2 |  | Pénétration du tube DN > 400 mm
|  | incl. raccord aux l'étanchéité avec soudure par extrusion |  | sur demande
excl. Manchont coulissant
selon plan no. …….
|  | Selon détails du fournisseur | pcs
| 0.3 | Raccords de l'étanchéité aux profils PEHD
| 0.301 | Raccord aux profiles PEHD avec soudure par extrusion
Selon détails du fournisseur
|  | Pour pos. 400.101 und 400.201 | m
500 |  | Plus-value pour des travaux compliqués
| 0.1 | Etanchéité des ouvrages en béton armé
Selon plan no. ……
|  | Métré: pièces | pcs
| 0.101 | Nombre de coins. Pour la pos. 400.100
|  | Métré: pièces | pcs
600 |  | Documentation de projet et rapports
| 0.1 | Documentation de projet des travaux effectués
avec protocolles de soudure, tests, d'étanchéité,
l'étendue numérique du bassin et
relevés géoréférencés des soudures
| 0.101 | Rapport avec certificats de soudure et protocole de contrôle | pcs
| 0.102 | Rapport avec certificats de soudure et protocole de contrôle
incl. Relevés géoréférencés des soudures
|  | et l'étendue numérique du bassin | pcs