## SYTEC Stabisol GS
Stabilisation de fondation SYTEC
Fonction: Stabilisation de couches de fondation
100 |  | Geosynthétiques
Géotextiles selon norme
SN 670 090 "Géosynthétiques; Norme de base"
Mise en place et recouvrement
selon indications du fournisseur
| 0.1 | Référence pour l'évaluation des produits,
l'assistance au projeteur et à la mise
en place:
SYTEC Bausysteme AG
Neuenegg BE
Tél. 031 980 14 14
200 |  | Géosynthétiques pour la stabilisation
de couches de fondation
Fourniture et pose
| 0.1 | Géosynthétiques avec fonction de stabilisation
Geosynthétiques selon European Assessment
Document (EAD): 080013-00-0102
Exigences pour la fonction de stabilisation
| 0.11 | Système de stabilisation de fondation
Métré: m² surface effective
| 0.111 | Géogrille SYTEC Stabisol GS 800
Dimension du rouleau 4.75 x 100 m
Géogrille monocouche, noeuds rigides, biaxiale
Matière première PP
Rigidité à 0,5% d'allongement l / t min. 800 kN/m
Rigidité à 2,0% d'allongement l / t min. 800 kN/m
Rigidité radiale à 0,5% d'allongement
avec une rotation dans le sens horaire de 15° J0%-0.5% min. 440 kN/m
Rigidité radiale à 2,0% d'allongement
avec une rotation dans le sens horaire de 15° J0%-2.0% min. 405 kN/m
Propriétés de friction des barres
sous 20 kPa 11.4 kPa
sous 40 kPa 19.7 kPa
sous 60 kPa 26.2 kPa
Résistance à l'oxidation min. 100 ans
Recouvrement min. 50 cm
Les autres systèmes ou produits sont à proposer en variante.
L’équivalence de la variante doit être démontrée par :
- Dimensionnement de la structure de chaussée
- Justifications techniques des valeurs susmentionnées
(DoP – Déclaration de performance)
- Agrément CE pour la fonction de stabilisation
Les données et justificatifs doivent être remis
|  | avec l’offre lors du dépôt d’offre. | m²
| 0.112 | Géogrille SYTEC Stabisol GS 2200
Dimension du rouleau 4.75 x 100 m
Géogrille monocouche, noeuds rigides, biaxiale
Matière première PET
Rigidité à 0,5% d'allongement l / t min. 2240 kN/m
Rigidité à 2,0% d'allongement l / t min. 2000 kN/m
Rigidité radiale à 0,5% d'allongement
avec une rotation dans le sens horaire de 15° J0%-0.5% min. 1236 kN/m
Rigidité radiale à 2,0% d'allongement
avec une rotation dans le sens horaire de 15° J0%-2.0% min. 1031 kN/m
Propriétés de friction des barres
sous 20 kPa 9.4 kPa
sous 40 kPa 16.1 kPa
sous 60 kPa 22.9 kPa
Résistance à l'hydrolyse min. 100 ans
Recouvrement min. 50 cm
Les autres systèmes ou produits sont à proposer en variante.
L’équivalence de la variante doit être démontrée par :
- Dimensionnement de la structure de chaussée
- Justifications techniques des valeurs susmentionnées
(DoP – Déclaration de performance)
- Agrément CE pour la fonction de stabilisation
Les données et justificatifs doivent être remis
|  | avec l’offre lors du dépôt d’offre. | m²
| 0.113 | Système de stabilisation de fondation
SYTEC Stabisol GS 800
Dimension du rouleau 4.75 x 100 m
Comprenant:
- Géogrille SYTEC Stabisol GS 800
Géogrille monocouche, noeuds rigides, biaxiale
Matière première PP
Rigidité à 0,5% d'allongement l / t min. 800 kN/m
Rigidité à 2,0% d'allongement l / t min. 800 kN/m
Rigidité radiale à 0,5% d'allongement
avec une rotation dans le sens horaire de 15° J0%-0.5% min. 440 kN/m
Rigidité radiale à 2,0% d'allongement
avec une rotation dans le sens horaire de 15° J0%-2.0% min. 405 kN/m
Propriétés de friction des barres
sous 20 kPa 11.4 kPa
sous 40 kPa 19.7 kPa
sous 60 kPa 26.2 kPa
Résistance à l'oxidation min. 100 ans
Recouvrement min. 50 cm
- Géonontissé SYTEC NW Grid
Pour fonction de séparation en combinaison avec
la stabilisation de fondation
Résistance à la traction l / t min. 12 / 12 kN/m
Résistance au poinçonnement min. 1.3 kN
Allongement sous traction max. l / t min. 65 / 65 %
Résistance aux intempéries min. 60%
Résistance à l'oxydation min. 100 ans
Recouvrement min. 50 cm
Les autres systèmes ou produits sont à proposer en variante.
L’équivalence de la variante doit être démontrée par :
- Dimensionnement de la structure de chaussée
- Justifications techniques des valeurs susmentionnées
(DoP – Déclaration de performance)
- Agrément CE pour la fonction de stabilisation
Les données et justificatifs doivent être remis
|  | avec l’offre lors du dépôt d’offre. | m²
| 0.114 | Système de stabilisation de fondation
SYTEC Stabisol GS 2200
Dimension du rouleau 4.75 x 100 m
Comprenant:
- Géogrille SYTEC Stabisol GS 2200
Géogrille monocouche, noeuds rigides, biaxiale
Matière première PET
Rigidité à 0,5% d'allongement l / t min. 2240 kN/m
Rigidité à 2,0% d'allongement l / t min. 2000 kN/m
Rigidité radiale à 0,5% d'allongement
avec une rotation dans le sens horaire de 15° J0%-0.5% min. 1236 kN/m
Rigidité radiale à 2,0% d'allongement
avec une rotation dans le sens horaire de 15° J0%-2.0% min. 1031 kN/m
Propriétés de friction des barres
sous 20 kPa 9.4 kPa
sous 40 kPa 16.1 kPa
sous 60 kPa 22.9 kPa
Résistance à l'hydrolyse min. 100 ans
Recouvrement min. 50 cm
- Géonontissé SYTEC NW Grid
Pour fonction de séparation en combinaison avec
la stabilisation de fondation
Résistance à la traction l / t min. 12 / 12 kN/m
Résistance au poinçonnement min. 1.3 kN
Allongement sous traction max. l / t min. 65 / 65 %
Résistance aux intempéries min. 60%
Résistance à l'oxydation min. 100 ans
Recouvrement min. 50 cm
Les autres systèmes ou produits sont à proposer en variante.
L’équivalence de la variante doit être démontrée par :
- Dimensionnement de la structure de chaussée
- Justifications techniques des valeurs susmentionnées
(DoP – Déclaration de performance)
- Agrément CE pour la fonction de stabilisation
Les données et justificatifs doivent être remis
|  | avec l’offre lors du dépôt d’offre. | m²