## SYTEC Stabisol GS
Stabilizzazione di fondazione SYTEC
Funzione: Stabilizzazione di strati di fondazione
100 |  | Geosintetici
Geosintetici secondo norma
SN 670 090 "Geosintetici; Norma di base"
Posa e sovrapposizione
secondo indicazioni del fornitore
| 0.1 | Riferimento per la valutazione dei prodotti,
l'assistenza al progettista e la messa
in opera:
SYTEC Bausysteme AG
Neuenegg BE
Tel. 031 980 14 14
200 |  | Geosintetici per stabilizzazione
di strati di fondazione
Fornitura e posa
| 0.1 | Geosintetici con funzione di stabilizzazione
Geosintetici secondo European Assessment
Document (EAD): 080013-00-0102
Esigenze alla funzione di stabilizzazione
| 0.11 | Sistema per la stabilizzazione
dello strato di fondazione
Computo: m² superficie ricoperta
| 0.111 | Geogriglia SYTEC Stabisol GS 800
Dimensione del rotolo 4.75 x 100 m
Geogriglia mono strato, a nodi rigidi, biassiale
Materia prima PP
Rigidità all'allungamento 0.5% di dilatazione l/t min. 800 kN/m
Rigidità all'allungamento 2.0% di dilatazione l/tmin. 800 kN/m
Rigidità all'allungamento radiale 0.5% di dilatazione
con una rotazione in senso orario di 15° J0%-0.5% min. 440 kN/m
Rigidità all'allungamento radiale 2.0% di dilatazione
con una rotazione in senso orario di 15° J0%-0.5% min. 405 kN/m
Caratteristiche d'attrito delle barre della geogriglia
a 20 kPa min. 11.4 kPa
a 40 kPa min. 19.7 kPa
a 60 kPa min. 26.2 kPa
Resistenza all'ossidazione min. 100 anni
Sovrapposizione minima 50 cm
Sistemi/prodotti alternativi devono essere offerti come variante,
inclusa la presentazione della dichiarazione di equivalenza.
La dichiarazione di equivalenza deve comprendere:
- Dimensionamento relativo alla struttura del pacchetto stradale
- Prova tecnica dei valori sopra indicati (DoP)
- Certificazione CE per la funzione di stabilizzazione
I dati e le relative attestazioni devono essere presentati
|  | al momento della consegna dell’offerta. | m²
| 0.112 | Geogriglia SYTEC Stabisol GS 2200
Dimensione del rotolo 4.75 x 100 m
Geogriglia mono strato, a nodi rigidi, biassiale
Materia prima PP
Rigidità all'allungamento 0.5% di dilatazione l/t min. 2240 kN/m
Rigidità all'allungamento 2.0% di dilatazione l/t min. 2000 kN/m
Rigidità all'allungamento radiale 0.5% di dilatazione
con una rotazione in senso orario di 15° J0%-0.5% min. 1236 kN/m
Rigidità all'allungamento radiale 2.0% di dilatazione
con una rotazione in senso orario di 15° J0%-0.5% min. 1031 kN/m
Caratteristiche d'attrito delle barre della geogriglia
a 20 kPa min. 9.4 kPa
a 40 kPa min. 16.1 kPa
a 60 kPa min. 22.9 kPa
Resistenza all'idrolisi min. 100 anni
Sovrapposizione minima 50 cm
Sistemi/prodotti alternativi devono essere offerti come variante,
inclusa la presentazione della dichiarazione di equivalenza.
La dichiarazione di equivalenza deve comprendere:
- Dimensionamento relativo alla struttura del pacchetto stradale
- Prova tecnica dei valori sopra indicati (DoP)
- Certificazione CE per la funzione di stabilizzazione
I dati e le relative attestazioni devono essere presentati
|  | al momento della consegna dell’offerta. | m²
| 0.113 | Sistema di stabilizzazione della fondazione
SYTEC Stabisol GS 800
Dimensione del rotolo 4.75 x 100 m
Comprende:
- Armatura di fondazione SYTEC Stabisol GS 800
Geogriglia mono strato, a nodi rigidi, biassiale
Materia prima PP
Rigidità all'allungamento 0.5% di dilatazione l/t min. 800 kN/m
Rigidità all'allungamento 2.0% di dilatazione l/t min. 800 kN/m
Rigidità all'allungamento radiale 0.5% di dilatazione
con una rotazione in senso orario di 15° J0%-0.5% min. 440 kN/m
Rigidità all'allungamento radiale 2.0% di dilatazione
con una rotazione in senso orario di 15° J0%-0.5% min. 405 kN/m
Caratteristiche d'attrito delle barre della geogriglia
a 20 kPa min. 11.4 kPa
a 40 kPa min. 19.7 kPa
a 60 kPa min. 26.2 kPa
Resistenza all'ossidazione min. 100 anni
Sovrapposizione minima 50 cm
- Geonontessuto SYTEC NW Grid
per la separazione in combinazione
con la stabilizzazione di fondazione
Resistenza alla trazione l/t 8 / 8 kN/m
Resistenza al punzonamento min. 1.3 kN
Deformazione a carico massimale min. l/t 65 / 65 %
Resistenza alle intemperie min. 60 %
Resistenza all'ossidazione min. 100 anni
Sovrapposizione minima 50 cm
Sistemi/prodotti alternativi devono essere offerti come variante,
inclusa la presentazione della dichiarazione di equivalenza.
La dichiarazione di equivalenza deve comprendere:
- Dimensionamento relativo alla struttura del pacchetto stradale
- Prova tecnica dei valori sopra indicati (DoP)
- Certificazione CE per la funzione di stabilizzazione
I dati e le relative attestazioni devono essere presentati
|  | al momento della consegna dell’offerta. | m²
| 0.114 | Sistema di stabilizzazione della fondazione
SYTEC Stabisol GS 2200
Dimensione del rotolo 4.75 x 100 m
Comprende:
- Armatura di fondazione SYTEC Stabisol GS 2200
Geogriglia mono strato, a nodi rigidi, biassiale
Materia prima PET
Rigidità all'allungamento 0.5% di dilatazione l/t min. 2240 kN/m
Rigidità all'allungamento 2.0% di dilatazione l/t min. 2000 kN/m
Rigidità all'allungamento radiale 0.5% di dilatazione
con una rotazione in senso orario di 15° J0%-0.5% min. 1236 kN/m
Rigidità all'allungamento radiale 2.0% di dilatazione
con una rotazione in senso orario di 15° J0%-0.5% min. 1031 kN/m
Caratteristiche d'attrito delle barra della geogriglia
a 20 kPa min. 9.4 kPa
a 40 kPa min. 16.1 kPa
a 60 kPa min. 22.9 kPa
Resistenza all'idrolisi min. 100 anni
Sovrapposizione minima 50 cm
- Geonontessuto SYTEC NW Grid
per la separazione in combinazione
con la stabilizzazione di fondazione
Resistenza alla trazione min. l/q 8 / 8 kN/m
Resistenza al punzonamento min 1.3 kN
Deformazione a carico massimale min. l/q 65 / 65 %
Resistenza alle intemperie min. 60 %
Resistenza all'ossidazione min. 100 anni
Sovrapposizione minima 50 cm
Sistemi/prodotti alternativi devono essere offerti come variante,
inclusa la presentazione della dichiarazione di equivalenza.
La dichiarazione di equivalenza deve comprendere:
- Dimensionamento relativo alla struttura del pacchetto stradale
- Prova tecnica dei valori sopra indicati (DoP)
- Certificazione CE per la funzione di stabilizzazione
I dati e le relative attestazioni devono essere presentati
|  | al momento della consegna dell’offerta. | m²