## Retentionskanal SYTEC Spirel
Retentionskanal SYTEC Spirel
100 |  | Spiralwellrohre
aus feuerverzinktem Stahl
| 0.1 | Für Produkteevaluation sowie
Projektierungs- und Einbausupport:
SYTEC Bausysteme AG
Neuenegg BE
Tel. 031 980 14 14
| .200 | Beim Einbau und Hinterfüllen sind
die Einbauvorschriften SYTEC Spirel
des Systemlieferanten einzuhalten.
200 |  | Spiralwellrohre mit Flanschverbindungen
Liefern und Verlegen
| .100 | Retentionskanal aus Spiralwellrohr als
unterirdische Retention für Sauberwasser
Alle Teile feuerverzinkt inkl. Verbindungs-
material nach EN ISO 10342 oder 10346
| .110 | SYTEC Spirel Kreisprofil |  | Variante für agressive Umgebung:
|  | Rohstoff: Stahl, verzinkt min. 600 g/m² |  | Rohstoff: Stahl, verzinkt min. 600 g/m²
|  | für nicht aggressive Umgebung |  | mit zusätzlicher PE-Beschichtung
|  | Herstellungstoleranz: +/- 5% |  | SYTEC Trenchcoat, beidseitig
| .111 | Retentionskanal SYTEC Spirel
Durchmesser DN/ID: … mm
Tanklänge: … m (an Sohle gemessen)
enthaltend:
- ... Abschlusswände DN … mm
- ... Flanschverbindungen DN … mm
- ... Einstiegsschacht DN/ID … mm, h= … m
- ... Pumpensumpf DN/ID … mm, h= … m
- … Einlauf DN/OD … mm
- … Auslauf mit Notüberlauf DN/OD … mm
|  | - … Blende mit Seiher DN … mm |  | Variante: Abflussregler DN … mm
|  | für Maximalabfluss: … l/s |  | für regulierten Abfluss: … l/s
- … Einstiegsleiter h= … m, mit Ausstiegshilfe
und Leiterfixierungen gem. SN EN 14396
Belastung und Überdeckung:
Gemäss Angaben Projektingenieur.
Der statische Nachweis ist durch den
Systemlieferanten zu erbringen. Als
Korrosionsreserve ist 1 mm zusätzliche
Plattenstärke einzurechnen.
Andere Systeme sind als Varianten
separat zu deklarieren. Die Gleichwertigkeit
zum ausgeschriebenen System (inkl. Bemessung)
ist bei Submissionseingabe nachzuweisen.
|  | Ausmass: Stück | Stk
| .210 | SYTEC Spirel Maulprofil |  | Variante für agressive Umgebung:
|  | Rohstoff: Stahl, verzinkt min. 600 g/m² |  | Rohstoff: Stahl, verzinkt min. 600 g/m²
|  | für nicht aggressive Umgebung |  | mit zusätzlicher PE-Beschichtung
|  | Herstellungstoleranz: +/- 5% |  | SYTEC Trenchcoat, beidseitig
| .211 | Retentionskanal SYTEC Spirel PA
Spirel PA …
Spannweite / Höhe: … / ... m
Tanklänge: … m (an Sohle gemessen)
enthaltend:
- ... Abschlusswände DN … mm
- ... Flanschverbindungen DN … mm
- ... Einstiegsschacht DN/ID … mm, h= … m
- ... Pumpensumpf DN/ID … mm, h= … m
- … Einlauf DN/OD … mm
- … Auslauf mit Notüberlauf DN/OD … mm
|  | - … Blende mit Seiher DN … mm |  | Variante: Abflussregler DN … mm
|  | für Maximalabfluss: … l/s |  | für regulierten Abfluss: … l/s
- … Einstiegsleiter h= … m, mit Ausstiegshilfe
und Leiterfixierungen gem. SN EN 14396
Belastung und Überdeckung:
Gemäss Angaben Projektingenieur.
Der statische Nachweis ist durch den
Systemlieferanten zu erbringen. Als
Korrosionsreserve ist 1 mm zusätzliche
Plattenstärke einzurechnen.
Andere Systeme sind als Varianten
separat zu deklarieren. Die Gleichwertigkeit
zum ausgeschriebenen System (inkl. Bemessung)
ist bei Submissionseingabe nachzuweisen.
|  | Ausmass: Stück | Stk