## Geogewebe SYTEC SG
Geogewebe SYTEC SG
Funktionen Trennen, Bewehren
100 |  | Geokunststoffe
Geokunststoffe nach Norm
SN 670 090 "Geokunststoffe; Grundnorm"
Verlegeart und Überlappung
nach Angabe Lieferant.
| 0.1 | Für Produkteevaluation sowie
Projektierungs- und Einbausupport:
SYTEC Bausysteme AG
Neuenegg BE
Tel. 031 980 14 14
200 |  | Geokunststoffe zum Trennen und
Bewehren von Schichten.
Liefern und Verlegen
| 0.1 | Geokunststoffe mit der Funktion
Trennen und Bewehren
Geokunststoffe nach Norm VSS 70 241
"Geotextilien; Anforderungen für die
Funktionen Trennen und Filtern" und VSS 70 242
"Geokunststoffe; Anforderungen für die
Funktion Bewehren"
| 0.11 | Geogewebe
| 0.111 | Geogewebe SYTEC SG 2000
Rohstoff PP
Zugfestigkeit l / q min. 19.4 / 19.4 kN/m
Stempeldurchdrückkraft min. 2.5 kN
Höchstzugkraftdehnung l / q min. 20 / 20 %
Witterungsbeständigkeit min. 90 %
Oxidationsbeständigkeit min. 100 Jahre
Rollengrösse 5.25 x 200 m
Mindestüberlappung 0.30 m,
|  | bzw. 0.50 m bei unebenem Planum | m²
| 0.112 | Geogewebe SYTEC SG 3000
Rohstoff PP
Zugfestigkeit l / q min. 30.0 / 30.0 kN/m
Stempeldurchdrückkraft min. 3.2 kN
Höchstzugkraftdehnung l / q min. 12 / 12 %
Witterungsbeständigkeit min. 90 %
Oxidationsbeständigkeit min. 100 Jahre
Rollengrösse 5.25 / 4.20 / 2.65 x 100 m
Mindestüberlappung 0.30 m,
|  | bzw. 0.50 m bei unebenem Planum | m²
| 0.113 | Geogewebe SYTEC SG 5000
Rohstoff PP
Zugfestigkeit l / q min. 50.0 / 50.0 kN/m
Stempeldurchdrückkraft min. 6.0 kN
Höchstzugkraftdehnung l / q min. 12 / 9 %
Witterungsbeständigkeit min. 90 %
Oxidationsbeständigkeit min. 100 Jahre
Rollengrösse 5.25 x 100 m
Mindestüberlappung 0.30 m,
|  | bzw. 0.50 m bei unebenem Planum | m²
| 0.114 | Geogewebe SYTEC SG 8000
Rohstoff PP
Zugfestigkeit l / q min. 80.0 / 80.0 kN/m
Stempeldurchdrückkraft min. 9.5 kN
Höchstzugkraftdehnung l / q min. 12 / 9 %
Witterungsbeständigkeit min. 90 %
Oxidationsbeständigkeit min. 100 Jahre
Rollengrösse 5.25 x 100 m
Mindestüberlappung 0.30 m,
|  | bzw. 0.50 m bei unebenem Planum | m²