## SYTEC ES Metal
Steinschlagschutz SYTEC ES Metal
Permanenter Steinschlagschutz
100 |  | Böschungssicherung
Steinschlagschutz
| 0.1 | Für Produkteevaluation sowie
Projektierungs- und Einbausupport:
SYTEC Bausysteme AG
Neuenegg BE
Tel. 031 980 14 14
200 |  | Steinschlagschutz zur Befestigung
auf Felsoberflächen im Verkehrswegebau,
Landschaftsbau, Grund- und Tiefbau
Liefern und Verlegen
| .100 | Permanenter Steinschlagschutz mit Drahtgeflecht
| .110 | Steinschlagschutznetz, hexagonal aus doppelt-
gedrilltem Drahtgeflecht, mit integriertem
Metallgitternetz, aluzinkbeschichtet.
| .111 | Steinschlagschutznetz SYTEC ES Metal
- Drahtgeflecht
Drahtdurchmesser 2.7 mm
Maschenweite, hexagonal 8 x 10 cm
Zugfestigkeit längs nom. 50 kN/m
Dehnung l / q min. 10 / 10 %
- Metallgitternetz
Drahtdurchmesser 0.7 mm
Maschenweite, hexagonal 16 x 16 mm
Rollengrösse 2.0 x 50 m
Mindestüberlappung 15 cm oder mit Clips verbinden.
|  | Ausmass: m² | m²
| .120 | Zusammenbinden der Netze maschinell mit
SYTEC Rundverschlussklammern oder
manuell mit Bindedraht.
| .121 | SYTEC Rundverschlussklammern
aluzinkbeschichtet
|  | Ausmass: Stück | Stk
300 |  | Befestigungsmaterial
für permanenter Steinschlagschutz
| .100 | Ankersysteme zur Befestigung
des Steinschlagschutzes auf
Felsoberflächen
| .110 | Felsankersystem für den Einsatz
in verwittertem und zerklüftetem Fels
bestehend aus:
Mutter, Ankerplatte, Ankerstab
und Mörtelpatrone
| .111 | Mutter, ballig, feuerverzinkt
zu Ankerstab Ø 20 mm
|  | Ausmass: Stück | Stk
| .112 | Ankerplatte, ballig, feuerverzinkt
Abmessung 150 x 150 x 10 mm
zu Ankerstab Ø 20 mm
|  | Ausmass: Stück | Stk
| .113 | Ankerstab Ø 20 mm, feuerverzinkt
Länge 1000 mm
|  | Ausmass: Stück | Stk
| .114 | Ankerstab Ø 20 mm, feuerverzinkt
Länge 1500 mm
|  | Ausmass: Stück | Stk
| .115 | Ankerstab Ø 20 mm, feuerverzinkt
Länge 2000 mm
|  | Ausmass: Stück | Stk
| .116 | Mörtelpatrone
Abmessung 28 x 300 mm
|  | Ausmass: Stück | Stk
| .200 | Ankersystem zur Befestigung
des Steinschlagschutzes in
Lockergestein
| .210 | Seilankersytem für den Einsatz
in Lockergesteinböden
bestehend aus:
Netzplatte, Ankerseil und Ankerschuh
Einbau von Hand oder mittels
Motoreinschlagramme
| .211 | Seilanker SYTEC SmartLock S
Netzplatte Ø 100 mm, aluzinkbeschichtet
mit integriertem Spannverschluss
Einbindelänge 1000 mm
max. Betriebslast 400 kg
|  | Ausmass: Stück | Stk
| .212 | Seilanker SYTEC SmartLock L
Netzplatte Ø 150 mm,
aluzinkbeschichtet, grün plastifiziert
mit integriertem Spannverschluss
Einbindelänge 1500 mm
max. Betriebslast 1'250 kg
|  | Ausmass: Stück | Stk
| .300 | Stahlseile
| .311 | Stahlseil, verzinkt
Durchmesser 6.00 mm
Reisskraft min. 2'200 kg
|  | Ausmass: Meter | m
| .312 | Stahlseil, verzinkt
Durchmesser 8.00 mm
Reisskraft min. 3'900 kg
|  | Ausmass: Meter | m
| .313 | Stahlseil, verzinkt
Durchmesser 10.00 mm
Reisskraft min. 6'100 kg
|  | Ausmass: Meter | m
| .314 | Stahlseil, verzinkt
Durchmesser 12.00 mm
Reisskraft min. 8'800 kg
|  | Ausmass: Meter | m
| .400 | Seilkauschen
| .411 | Seilkausche
Durchmesser 6.00 mm
|  | Ausmass: Stück | Stk
| .412 | Seilkausche
Durchmesser 8.00 mm
|  | Ausmass: Stück | Stk
| .413 | Seilkausche
Durchmesser 10.00 mm
|  | Ausmass: Stück | Stk
| .414 | Seilkausche
Durchmesser 12.00 mm
|  | Ausmass: Stück | Stk
| .500 | Seilklemmen nach DIN 741
| .511 | Seilklemme
Durchmesser 6.00 mm
|  | Ausmass: Stück | Stk
| .512 | Seilklemme
Durchmesser 8.00 mm
|  | Ausmass: Stück | Stk
| .513 | Seilklemme
Durchmesser 10.00 mm
|  | Ausmass: Stück | Stk
| .514 | Seilklemme
Durchmesser 12.00 mm
|  | Ausmass: Stück | Stk
| .600 | Seilspanner
| .611 | Seilspanner mit Haken
Durchmesser 6.00 mm
|  | Ausmass: Stück | Stk
| .612 | Seilspanner mit Haken
Durchmesser 8.00 mm
|  | Ausmass: Stück | Stk
| .613 | Seilspanner mit Haken
Durchmesser 10.00 mm
|  | Ausmass: Stück | Stk
| .614 | Seilspanner mit Haken
Durchmesser 12.00 mm
|  | Ausmass: Stück | Stk
| .615 | Seilspanner mit Öhse
Durchmesser 6.00 mm
|  | Ausmass: Stück | Stk
| .616 | Seilspanner mit Öhse
Durchmesser 8.00 mm
|  | Ausmass: Stück | Stk
| .617 | Seilspanner mit Öhse
Durchmesser 10.00 mm
|  | Ausmass: Stück | Stk
| .618 | Seilspanner mit Öhse
Durchmesser 12.00 mm
|  | Ausmass: Stück | Stk