## SYTEC Bentofix BFG X5F
Bentonitmatten SYTEC Bentofix BFG X5F
Funktion: Dichten
100 |  | Geokunststoffe
Geokunststoffe nach Norm
SN 670 090 "Geokunststoffe; Grundnorm"
Verlegeart und Überlappung
nach Angabe Lieferant.
200 |  | Geosynthetische Dichtungsbahn
mit der Funktion Dichten
Liefern und Verlegen
| 0.1 | Geokunststoffe mit der Funktion Dichten
Geokunststoffe nach Norm SN EN 13361
"Geosynthetische Dichtungsbahnen - Eigenschaften
die für die Anwendung beim Bau von Rückhaltebecken
und Staudämmen erforderlich sind"
| 0.11 | Geosynthetische Dichtungsbahn
300 |  | Faserarmierte mineralische Dichtungsbahnen
für Grundwasserschutz, Dammabdichtungen
künstliche Seen, Rückhaltebecken, Biotope, etc.
| 0.1 | Für Produkteevaluation, Nachweis
der Qualitätssicherung sowie
Projektierungs- und Einbausupport
SYTEC Bausysteme AG
Neuenegg BE
Tel. 031 980 14 14
| 0.2 | Bauseitige Leistungen:
Vorbereiten der Feinplanie +/- 1%
auf Sohle und Böschungen
Erstellen des Einbindegrabens für
die Befestigung der Bentonitmatte
Sorgfältiges Überdecken der verlegten und
verankerten Bentonitmatte täglich
mit min. 30 cm feinkörnigem Boden inkl.
Zuschütten und Verdichten
Details nach Plan …..
| 0.3 | Sämtliche Schnitte, Überlappungen
und Versiegelungen mit Bentonitpaste,
sowie Anpassungen der Formgebung
und alle Geländeanpassungen sind
in die Einheitspreise einzurechnen.
| 0.4 | Die Einbauanleitung des Lieferanten
ist einzuhalten.
400 |  | Faserarmierte Bentonitmatte
| 0.1 | Liefern und Verlegen der Bentonitmatte
auf vorbereitete Planie inkl. Zuschneiden
und Überlappungen
Ausmass: gelieferte Menge
nach Lieferschein in m²
| 0.101 | Faserarmierte Bentonitmatte
SYTEC Bentofix® BFG X5F
vollflächig vernadelte Matte mit vollflächig
mit Natriumbentonitpulver gefülltem Deckvlies
Aufbau: PE-Membrane-Trägergewebe-Bentonit-Deckvlies
Bentonitpulvergehalt min. 4.97 kg/m²
bei 10% Wassergehalt
Durchlässigkeit ≤ 1 x 10-14 m/s
Durchlässigkeit in den Stössen ≤ 1 x 10-14 m/s
Überlappung hat ohne zusätzliches Einstreuen
oder Abstreichen mit Bentonit zu erfolgen.
Vollflächige Schälverbundfestigkeit min. 60 N/10 cm
PE-Beschichtung gleichmässig auf der Matte aufextrudiert
Wurzelbeständig nach SN 670 778
Rollengrösse 4.85 x 40 m
Mindestüberlappung: 0.50 m
Einbauinstruktion bei Baubeginn (ca. 1 h)
Die Durchlässigkeit der Matte, der Fugen und
die Wurzelbeständigkeit sind durch Prüfzeugnisse
zu belegen.
Varianten sind separat zu offerieren.
Deren Gleichwertigkeit ist bei
|  | Submissionseingabe nachzuweisen. | m²
| 0.11 | Instruktor zur systemspezifischen
Instruktion des Baustellenpersonals und
fachspezifische Mithilfe beim Einbau
des Abdichtungssystems.
|  | LE = Tage, Tag à 8 h, inkl. Anfahrt & Spesen | LE
| 0.2 | Zusatzarbeiten
| 0.201 | Anschlussarbeiten an Bauwerke
Anschluss der Abdichtung an Beton-
bauwerke und Schächte mittels
Alu Befestigungsschiene à 3 m
Schiene doppelt verlegt
mit Inox Bolzenanker 14 Stk./m'
7 Stk. pro Laufmeter und pro Schiene
Ausmass: Laufmeter Anschluss
|  | Liefern und Montieren | m
| 0.202 | Anschlussarbeiten an Rohre
Durchmesser mm .........
|  | Ausmass: Stück | Stk