## SYTEC BaFix S Plus
Bankettsicherung SYTEC BaFix S Plus
Bankettsicherungssystem für den Strassenbau
100 |  | Stützsysteme
Bankettsicherungssystem
für den Strassenbau
| 0.1 | Für Produkteevaluation sowie
Projektierungs- und Baustellensupport:
SYTEC Bausysteme AG
Neuenegg BE
Tel. 031 980 14 14
| 0.2 | Beim Einbauen und Hinterfüllen sind
sind die Einbauvorschriften SYTEC BaFix S Plus
des Systemlieferanten einzuhalten.
200 |  | Material liefern und einbauen für das
Bankettsicherungssystem bei
Stabilisationen von Fahrbahnrändern
mit Ablad im Bereich der Baustelle.
| 0.1 | Bankettsicherungsystem
mit konstruktiver Erdbewehrung
| 0.11 | Bankettsicherungssystem zur Hinterfüllung
mit Koffermaterial für Strassenkörper
SYTEC BaFix S Plus
Bankettsicherungssystem 80°
| 0.111 | SYTEC BaFix S 100 Plus
Böschungsneigung 80°
enthaltend:
- Einbaupaket aluzinkbeschichtet
Senkrechte Konstruktionshöhe 0.97 m
Elementlänge 6.00 m
Maschenöffnungsweite 30 x 142 mm
Abstand Distanzhalter max. 45 cm
Randaussteifung mit 2 Stäbe à Durchmesser 10 mm
- Kraftschlüssige Verbindung der Einbaupakete in Längsrichtung
mit mechanischer Klemme, Inox A4, 1 Stk/Einbaupaket
- Permanenter Erosionsschutz
SYTEC Terramat S vormontiert (UV-stabilisiert, min. 570 g/m²)
- Geogitter, knotensteif
Typ A: … m² / m'
- Einbauzubehör
- Einbauinstruktion
Alle Stahlteile (Frontgitter, Distanzhalter, etc.)
aluzinkbeschichtet, müssen
einer 2500h Salzsprühnebelprüfung nach
DIN EN ISO 9227:2006 standhalten.
Die Tests beziehen sich auf die fertigen Teile
und sind mit Prüfungen von unabhängigen
Testinstituten bei Offerteingabe zu belegen.
Prüfzeugnisse dürfen nicht älter als 5 Jahre alt sein.
Andere Systeme sind als Varianten
separat zu deklarieren. Die Gleichwertigkeit
zum ausgeschriebenen System ist bei
Submissionseingabe nachzuweisen.
|  | Ausmass: m' | m'
| 0.112 | SYTEC BaFix S 80 Plus
Böschungsneigung 80°
enthaltend:
- Einbaupaket aluzinkbeschichtet
Senkrechte Konstruktionshöhe 0.82 m
Elementlänge 6.00 m
Maschenöffnungsweite 30 x 142 mm
Abstand Distanzhalter max. 45 cm
Randaussteifung mit 2 Stäbe à Durchmesser 10 mm
- Kraftschlüssige Verbindung der Einbaupakete in Längsrichtung
mit mechanischer Klemme, Inox A4, 1 Stk/Einbaupaket
- Permanenter Erosionsschutz
SYTEC Terramat S vormontiert (UV-stabilisiert, min. 570 g/m²)
- Geogitter, knotensteif
Typ A: … m² / m'
- Einbauzubehör
- Einbauinstruktion
Alle Stahlteile (Frontgitter, Distanzhalter, etc.)
aluzinkbeschichtet, müssen
einer 2500h Salzsprühnebelprüfung nach
DIN EN ISO 9227:2006 standhalten.
Die Tests beziehen sich auf die fertigen Teile
und sind mit Prüfungen von unabhängigen
Testinstituten bei Offerteingabe zu belegen.
Prüfzeugnisse dürfen nicht älter als 5 Jahre alt sein.
Andere Systeme sind als Varianten
separat zu deklarieren. Die Gleichwertigkeit
zum ausgeschriebenen System ist bei
Submissionseingabe nachzuweisen.
|  | Ausmass: m' | m'
| 0.113 | SYTEC BaFix S 70 Plus
Böschungsneigung 80°
enthaltend:
- Einbaupaket aluzinkbeschichtet
Senkrechte Konstruktionshöhe 0.68 m
Elementlänge 6.00 m
Maschenöffnungsweite 30 x 142 mm
Abstand Distanzhalter max. 45 cm
Randaussteifung mit 2 Stäbe à Durchmesser 10 mm
- Kraftschlüssige Verbindung der Einbaupakete in Längsrichtung
mit mechanischer Klemme, Inox A4, 1 Stk/Einbaupaket
- Permanenter Erosionsschutz
SYTEC Terramat S vormontiert (UV-stabilisiert, min. 570 g/m²)
- Geogitter, knotensteif
Typ A: … m² / m'
- Einbauzubehör
- Einbauinstruktion
Alle Stahlteile (Frontgitter, Distanzhalter, etc.)
aluzinkbeschichtet, müssen
einer 2500h Salzsprühnebelprüfung nach
DIN EN ISO 9227:2006 standhalten.
Die Tests beziehen sich auf die fertigen Teile
und sind mit Prüfungen von unabhängigen
Testinstituten bei Offerteingabe zu belegen.
Prüfzeugnisse dürfen nicht älter als 5 Jahre alt sein.
Andere Systeme sind als Varianten
separat zu deklarieren. Die Gleichwertigkeit
zum ausgeschriebenen System ist bei
Submissionseingabe nachzuweisen.
|  | Ausmass: m' | m'
| 0.114 | SYTEC BaFix S 50 Plus
Böschungsneigung 80°
enthaltend:
- Einbaupaket aluzinkbeschichtet
Senkrechte Konstruktionshöhe 0.53 m
Elementlänge 6.00 m
Maschenöffnungsweite 30 x 142 mm
Abstand Distanzhalter max. 45 cm
Randaussteifung mit 2 Stäbe à Durchmesser 10 mm
- Kraftschlüssige Verbindung der Einbaupakete in Längsrichtung
mit mechanischer Klemme, Inox A4, 1 Stk/Einbaupaket
- Permanenter Erosionsschutz
SYTEC Terramat S vormontiert (UV-stabilisiert, min. 570 g/m²)
- Geogitter, knotensteif
Typ A: … m² / m'
- Einbauzubehör
- Einbauinstruktion
Alle Stahlteile (Frontgitter, Distanzhalter, etc.)
aluzinkbeschichtet, müssen
einer 2500h Salzsprühnebelprüfung nach
DIN EN ISO 9227:2006 standhalten.
Die Tests beziehen sich auf die fertigen Teile
und sind mit Prüfungen von unabhängigen
Testinstituten bei Offerteingabe zu belegen.
Prüfzeugnisse dürfen nicht älter als 5 Jahre alt sein.
Andere Systeme sind als Varianten
separat zu deklarieren. Die Gleichwertigkeit
zum ausgeschriebenen System ist bei
Submissionseingabe nachzuweisen.
|  | Ausmass: m' | m'
| 0.115 | SYTEC BaFix S 35 Plus
Böschungsneigung 80°
enthaltend:
- Einbaupaket aluzinkbeschichtet
Senkrechte Konstruktionshöhe 0.37 m
Elementlänge 6.00 m
Maschenöffnungsweite 30 x 142 mm
Abstand Distanzhalter max. 45 cm
Randaussteifung mit 2 Stäbe à Durchmesser 10 mm
- Kraftschlüssige Verbindung der Einbaupakete in Längsrichtung
mit mechanischer Klemme, Inox A4, 1 Stk/Einbaupaket
- Permanenter Erosionsschutz
SYTEC Terramat S vormontiert (UV-stabilisiert, min. 570 g/m²)
- Geogitter, knotensteif
Typ A: … m² / m'
- Einbauzubehör
- Einbauinstruktion
Alle Stahlteile (Frontgitter, Distanzhalter, etc.)
aluzinkbeschichtet, müssen
einer 2500h Salzsprühnebelprüfung nach
DIN EN ISO 9227:2006 standhalten.
Die Tests beziehen sich auf die fertigen Teile
und sind mit Prüfungen von unabhängigen
Testinstituten bei Offerteingabe zu belegen.
Prüfzeugnisse dürfen nicht älter als 5 Jahre alt sein.
Andere Systeme sind als Varianten
separat zu deklarieren. Die Gleichwertigkeit
zum ausgeschriebenen System ist bei
Submissionseingabe nachzuweisen.
|  | Ausmass: m' | m'
| 0.12 | SYTEC BaFix S, Eckelemente
min. Nutzungsdauer des Systems 100 Jahre
| 0.121 | SYTEC BaFix S 100, Eckelement aluzinkbeschichtet
Böschungsneigung 80°
Senkrechte Konstruktionshöhe 0.97 m
Schenkellänge 0.65 m
Maschenöffnungsweite 30 x 142 mm
Eckwinkel 135°
inkl.
- Permanenter Erosionsschutz
SYTEC Terramat S vormontiert (UV-stabilisiert, min. 570 g/m²)
- Einbauzubehör
- Einbauinstruktion
Alle Stahlteile (Frontgitter, Distanzhalter, etc.)
aluzinkbeschichtet, müssen
einer 2500h Salzsprühnebelprüfung nach
DIN EN ISO 9227:2006 standhalten.
Die Tests beziehen sich auf die fertigen Teile
und sind mit Prüfungen von unabhängigen
Testinstituten bei Offerteingabe zu belegen.
Prüfzeugnisse dürfen nicht älter als 5 Jahre alt sein.
Andere Systeme sind als Varianten
separat zu deklarieren. Die Gleichwertigkeit
zum ausgeschriebenen System ist bei
Submissionseingabe nachzuweisen.
|  | Ausmass: Stück | Stk
| 0.122 | SYTEC BaFix S 80 Eckelement aluzinkbeschichtet
Böschungsneigung 80°
Senkrechte Konstruktionshöhe 0.82 m
Schenkellänge 0.65 m
Maschenöffnungsweite 30 x 142 mm
Eckwinkel 135°
inkl.
- Permanenter Erosionsschutz
SYTEC Terramat S vormontiert (UV-stabilisiert, min. 570 g/m²)
- Einbauzubehör
- Einbauinstruktion
Alle Stahlteile (Frontgitter, Distanzhalter, etc.)
aluzinkbeschichtet, müssen
einer 2500h Salzsprühnebelprüfung nach
DIN EN ISO 9227:2006 standhalten.
Die Tests beziehen sich auf die fertigen Teile
und sind mit Prüfungen von unabhängigen
Testinstituten bei Offerteingabe zu belegen.
Prüfzeugnisse dürfen nicht älter als 5 Jahre alt sein.
Andere Systeme sind als Varianten
separat zu deklarieren. Die Gleichwertigkeit
zum ausgeschriebenen System ist bei
Submissionseingabe nachzuweisen.
|  | Ausmass: Stück | Stk
| 0.123 | SYTEC BaFix S 70 Eckelement aluzinkbeschichtet
Böschungsneigung 80°
Senkrechte Konstruktionshöhe 0.68 m
Schenkellänge 0.65 m
Maschenöffnungsweite 30 x 142 mm
Eckwinkel 135°
inkl.
- Permanenter Erosionsschutz
SYTEC Terramat S vormontiert (UV-stabilisiert, min. 570 g/m²)
- Einbauzubehör
- Einbauinstruktion
Alle Stahlteile (Frontgitter, Distanzhalter, etc.)
aluzinkbeschichtet, müssen
einer 2500h Salzsprühnebelprüfung nach
DIN EN ISO 9227:2006 standhalten.
Die Tests beziehen sich auf die fertigen Teile
und sind mit Prüfungen von unabhängigen
Testinstituten bei Offerteingabe zu belegen.
Prüfzeugnisse dürfen nicht älter als 5 Jahre alt sein.
Andere Systeme sind als Varianten
separat zu deklarieren. Die Gleichwertigkeit
zum ausgeschriebenen System ist bei
Submissionseingabe nachzuweisen.
|  | Ausmass: Stück | Stk
| 0.124 | SYTEC BaFix S 50 Eckelement aluzinkbeschichtet
Böschungsneigung 80°
Senkrechte Konstruktionshöhe 0.53 m
Schenkellänge 0.65 m
Maschenöffnungsweite 30 x 142 mm
Eckwinkel 135°
inkl.
- Permanenter Erosionsschutz
SYTEC Terramat S vormontiert (UV-stabilisiert, min. 570 g/m²)
- Einbauzubehör
- Einbauinstruktion
Alle Stahlteile (Frontgitter, Distanzhalter, etc.)
aluzinkbeschichtet, müssen
einer 2500h Salzsprühnebelprüfung nach
DIN EN ISO 9227:2006 standhalten.
Die Tests beziehen sich auf die fertigen Teile
und sind mit Prüfungen von unabhängigen
Testinstituten bei Offerteingabe zu belegen.
Prüfzeugnisse dürfen nicht älter als 5 Jahre alt sein.
Andere Systeme sind als Varianten
separat zu deklarieren. Die Gleichwertigkeit
zum ausgeschriebenen System ist bei
Submissionseingabe nachzuweisen.
|  | Ausmass: Stück | Stk
| 0.124 | SYTEC BaFix S 35 Eckelement aluzinkbeschichtet
Böschungsneigung 80°
Senkrechte Konstruktionshöhe 0.37 m
Schenkellänge 0.65 m
Maschenöffnungsweite 30 x 142 mm
Eckwinkel 135°
inkl.
- Permanenter Erosionsschutz
SYTEC Terramat S vormontiert (UV-stabilisiert, min. 570 g/m²)
- Einbauzubehör
- Einbauinstruktion
Alle Stahlteile (Frontgitter, Distanzhalter, etc.)
aluzinkbeschichtet, müssen
einer 2500h Salzsprühnebelprüfung nach
DIN EN ISO 9227:2006 standhalten.
Die Tests beziehen sich auf die fertigen Teile
und sind mit Prüfungen von unabhängigen
Testinstituten bei Offerteingabe zu belegen.
Prüfzeugnisse dürfen nicht älter als 5 Jahre alt sein.
Andere Systeme sind als Varianten
separat zu deklarieren. Die Gleichwertigkeit
zum ausgeschriebenen System ist bei
Submissionseingabe nachzuweisen.
|  | Ausmass: Stück | Stk
| 0.2 | Zuschläge
| 0.211 | Bauteil: SYTEC BaFix S Plus
ganze Baustelle
Erstellen der Feinplanie als Auflage
der BaFix-Frontelemente und Erdbewehrung
Planiegenauigkeit +/- 1 cm
|  | Ausmass: m² | m²
| 0.212 | Liefern, Einbringen und Verdichten des Koffermaterials
als Frontfüllmaterial manischnell eingebaut
in Schichten von 25 - 30 cm
zu Pos. 200.111 / 200.112 / 200.113 / 200.114 / 200.115
200.121 / 200.122 / 200.123 / 200.124 / 200.125
Bauteil ganze Baustelle
|  | Ausmass: m³ | m³