## SYTECDRAIN TST
Drainage- und Bautenschutzmatte SYTECDRAIN TST
Funktion Drainieren
100 |  | Geokunststoffe
Geokunststoffe nach Norm
SN 670 090 "Geokunststoffe; Grundnorm"
Verlegeart und Überlappung
nach Angabe Lieferant
| 0.1 | Für Produkteevaluation sowie
Projektierungs- und Einbausupport:
SYTEC Bausysteme AG
Neuenegg BE
Tel. 031 980 14 14
200 |  | Geokunststoffe zum Drainieren
und Trennen von Schichten
Liefern und Verlegen
| 0.1 | Geokunststoffe mit der Funktion Drainieren
Geokunststoffe nach Norm VSS 70 243
"Geokunststoffe; Anforderungen für die
Funktionen Schützen und Drainieren"
| 0.11 | Geokomposite
| 0.111 | Drainagematte SYTECDRAIN TST 601
Filtervlies - Sickerkörper - Filtervlies
Rohstoff Sickerkörper: PP
Rohstoff Filtervlies: PP
Masse 1000 g/m²
Wasserableitvermögen in der Ebene, i= 1.0
bei 20 kN/m² l / q 1.9 / 0.8 l/ms
bei 100 kN/m² l / q 1.0 / 0.5 l/ms
Witterungsbeständigkeit min. 80 %
Oxidationsbeständigkeit min. 100 Jahre
Trittschallverbesserungsmass 34 dB
EcoBau zertifiziert -
min. Minergie-ECO 1. Priorität
Rollengrösse 1.90 x 35 m
|  | Mindestüberlappung 0.20 m | m²
| 0.112 | Drainagematte SYTECDRAIN TST 701
Filtervlies - Sickerkörper - Filtervlies
Rohstoff Sickerkörper: PP
Rohstoff Filtervlies: PP
Masse 700 g/m²
Dicke bei 2 kN/m² 7 mm
Durchfluss senkrecht zur Ebene 90 l/m2s
Wasserableitvermögen in der Ebene, längs, i= 0.1
bei 20 kN/m² 0.8 l/ms
bei 100 kN/m² 0.7 l/ms
bei 200 kN/m² 0.5 l/ms
Wasserableitvermögen in der Ebene, längs, i= 1.0
bei 20 kN/m² 3.2 l/ms
bei 100 kN/m² 2.7 l/ms
bei 200 kN/m² 2.3 l/ms
Witterungsbeständigkeit min. 60 %
Oxidationsbeständigkeit min. 100 Jahre
Trittschallverbesserungsmass 32 dB
EcoBau zertifiziert -
min. Minergie-ECO 2. Priorität
Rollengrösse 2.45 x 35 m
|  | Mindestüberlappung 0.20 m | m²