## SYTECDRAIN TDP
Natte de drainage et de protection SYTECDRAIN TDP
Fonction de drainage
100 |  | Géosynthétiques
Géosynthétiques selon norme
SN 670 090 "Géosynthétiques; Norme de base"
Mise en place et recouvrement
selon indications du fournisseur
| 0.1 | Référence pour l'évaluation des produits,
l'assistance au projeteur et à la mise
en place:
SYTEC Bausysteme AG
Neuenegg BE
Tél. 031 980 14 14
200 |  | Géosynthétiques pour drainage
et séparation de couches
Fourniture et pose
| 0.1 | Géosynthétiques avec fonction de drainage
Géosynthétiques selon norme VSS 70 241
"Géosynthétiques; Exigences pour les
fonctions de séparation, de filtration et de drainage"
| 0.11 | Géocomposites
| 0.111 | Natte drainante
SYTECDRAIN TDP 1250/2
Nontissé filtrant - couche drainante - nontissé filtrant
Matière première couche drainante: HDPE
Matière première nontissé filtrant: PP
Masse 1600 g/m²
Capacité de débit dans le plan, i= 1.0
à 20 kN/m² l / t 4.0 / 1.6 l/ms
à 200 kN/m² l / t 3.5 / 1.2 l/ms
Résistance aux intempéries min. 80 %
Résistance à l'oxydation min. 100 ans
Dimension du rouleau 1.50 x 20 m
|  | Recouvrement minimal: 0.10 m | m²