## SYTECDRAIN MDS
Natte de drainage et de coffrage SYTECDRAIN MDF
Fonction de drainage
100 |  | Géosynthétiques
Géosynthétiques selon norme
SN 670 090 "Géosynthétiques; Norme de base"
Mise en place et recouvrement
selon indications du fournisseur
| 0.1 | Référence pour l'évaluation des produits,
l'assistance au projeteur et à la mise
en place:
SYTEC Bausysteme AG
Neuenegg BE
Tél. 031 980 14 14
200 |  | Géosynthétiques pour drainage
et séparation de couches
Fourniture et pose
| 0.1 | Géosynthétiques avec fonction de drainage
Géosynthétiques selon norme VSS 70 241
"Géosynthétiques; Exigences pour les
fonctions de séparation, de filtration et de drainage"
| 0.11 | Géocomposites
| 0.111 | Natte drainante et de coffrage
SYTECDRAIN MDF 700
Membrane - couche drainante - nontissé filtrant
Matière première de membrane: PP
Matière première de treillis: PP
Matière première nontissé filtrant: PP
Masse 990 g/m²
Epaisseur à 2 kN/m² 20 mm
Flux normal au plan 90 l/m2s
Capacité de débit dans le plan,
longitudinale/transversale i= 0.1
à 20 kN/m² 1.4 l/ms
à 100 kN/m² 0.2 l/ms
à 200 kN/m² 0.03 l/ms
Capacité de débit dans le plan,
longitudinale/transversale i= 1.0
à 20 kN/m² 5.7 l/ms
à 50 kN/m² 0.7 l/ms
à 100 kN/m² 0.24 l/ms
Résistance aux intempéries min. 80 %
Résistance à l'oxydation min. 100 ans
Certifié EcoBau -
min. Minergie-ECO 1ère priorité
Dimension du rouleau 1.90 x 27 m
|  | Recouvrement minimal: 0.10 m | m²
| 0.12 | Accessoires
| 0.121 | Bande à joint autocollante
SYTEC Splicer
Film spécial ouvert à la diffusion en PO
pour lier les joints entre
les nattes de coffrage
- imperméable
- élastique
- haute adhérence permanente
- exposition aux intempéries jusqu'à 12 mois maximum
|  | Dim. du rouleau 0.10 x 25 m | p