## Geonontissés SYTEC NW
Geonontissés SYTEC NW
Fonction de séparation
100 |  | Géosynthétiques
Géosynthétiques selon norme
SN 670 090 "Géosynthétiques; Norme de base"
Mise en place et recouvrement
selon indications du fournisseur
| 0.1 | Référence pour l'évaluation des produits,
l'assistance au projeteur et à la mise
en place:
SYTEC Bausysteme AG
Neuenegg BE
Tél. 031 980 14 14
200 |  | Géosynthétiques pour la séparation
de couches
Fourniture et pose
| 0.1 | Géosynthétique avec fonction de séparation
Géosynthétiques selon norme VSS 70 241
"Géotextiles; Exigences pour les
fonctions de séparation et de filtration"
| 0.11 | Géonontissés
| 0.111 | Géonontissé SYTEC NW Light
Matière première PP
Résistance à la traction l / t min. 8 / 8 kN/m
Résistance au poinçonnement min. 1.2 kN
Allongement sous traction max. l / t min. 35 / 35 %
Résistance aux intempéries min. 60%
Résistance à l'oxydation min. 100 ans
Dimension du rouleau 5.25 / 4.00 / 2.65 / 2.00 / 1.00 x 100 m
Recouvrement minimal: 0.30 m,
|  | si le terrain n'est pas réglé: 0.50 m | m²
| 0.112 | Géonontissé SYTEC NW Uni
Matière première PP
Résistance à la traction l / t min. 10 / 10 kN/m
Résistance au poinçonnement min. 1.5 kN
Allongement sous traction max. l / t min. 30 / 30 %
Résistance aux intempéries min. 60%
Résistance à l'oxydation min. 100 ans
Dimension du rouleau 5.25 / 4.00 / 2.00 x 100 m
Recouvrement minimal: 0.30 m,
|  | si le terrain n'est pas réglé: 0.50 m | m²
| 0.113 | Géonontissé SYTEC NW Medium
Matière première PP
Résistance à la traction l / t min. 12 / 12 kN/m
Résistance au poinçonnement min. 2.0 kN
Allongement sous traction max. l / t min. 35 / 35 %
Résistance aux intempéries min. 60%
Résistance à l'oxydation min. 100 ans
Dimension du rouleau 5.25 / 4.00 / 2.65 / 2.00 x 100 m
Recouvrement minimal: 0.30 m,
|  | si le terrain n'est pas réglé: 0.50 m | m²
| 0.114 | Géonontissé SYTEC NW Forte
Matière première PP
Résistance à la traction l / t min. 14.4 / 14.4 kN/m
Résistance au poinçonnement min. 2.1 kN
Allongement sous traction max. l / t min. 40 / 40 %
Résistance aux intempéries min. 60%
Résistance à l'oxydation min. 100 ans
Dimension du rouleau 5.25 / 4.00 x 100 m
Recouvrement minimal: 0.30 m,
|  | si le terrain n'est pas réglé: 0.50 m | m²
| 0.115 | Géonontissé SYTEC NW XForte
Matière première PP
Résistance à la traction l / t min. 16.0 / 16.0 kN/m
Résistance au poinçonnement min. 2.5 kN
Allongement sous traction max. l / t min. 30 / 35 %
Résistance aux intempéries min. 60%
Résistance à l'oxydation min. 100 ans
Dimension du rouleau 5.25 / 4.00 x 100 m
Recouvrement minimal: 0.30 m,
|  | si le terrain n'est pas réglé: 0.50 m | m²
| 0.116 | Géonontissé SYTEC NW Supra
Matière première PP
Résistance à la traction l / t min. 18.3 / 18.3 kN/m
Résistance au poinçonnement min. 2.9 kN
Allongement sous traction max. l / t min. 40 / 40 %
Résistance aux intempéries min. 60%
Résistance à l'oxydation min. 100 ans
Dimension du rouleau 5.25 x 100 m
Recouvrement minimal: 0.30 m,
|  | si le terrain n'est pas réglé: 0.50 m | m²
| 0.111 | Géonontissé SYTEC NW Grid
Matière première PP
Résistance à la traction l / t min. 8 / 8 kN/m
Résistance au poinçonnement min. 1.3 kN
Allongement sous traction max. l / t min. 45 / 65 %
Résistance aux intempéries min. 60%
Résistance à l'oxydation min. 100 ans
Dimension du rouleau 5.00 x 100 / 50 m
Recouvrement minimal: 0.30 m,
|  | si le terrain n'est pas réglé: 0.50 m | m²