## SYTECDRAIN TST
Drainage- und Bautenschutzmatte SYTECDRAIN MDF
Funktion Drainieren
100 |  | Geokunststoffe
Geokunststoffe nach Norm
SN 670 090 "Geokunststoffe; Grundnorm"
Verlegeart und Überlappung
nach Angabe Lieferant
| 0.1 | Für Produkteevaluation sowie
Projektierungs- und Einbausupport:
SYTEC Bausysteme AG
Neuenegg BE
Tel. 031 980 14 14
200 |  | Geokunststoffe zum Drainieren
und Trennen von Schichten
Liefern und Verlegen
| 0.1 | Geokunststoffe mit der Funktion Drainieren
Geokunststoffe nach Norm VSS 70 241
"Geokunststoffe; Anforderungen für die
Funktionen Trennen, Filtern, Drainieren"
| 0.11 | Geokomposite
| 0.111 | Drainagematte SYTECDRAIN MDF 700
Filtervlies - Sickerkörper - Membrane
Rohstoff Membrane: PP
Rohstoff Sickerkörper: PP
Rohstoff Filtervlies: PP
Masse 990 g/m²
Dicke bei 2 kN/m² 20 mm
Durchfluss senkrecht zur Ebene 90 l/m2s
Wasserableitvermögen in der Ebene, längs/quer, i= 0.1
bei 20 kN/m² 1.4 l/ms
bei 100 kN/m² 0.2 l/ms
bei 200 kN/m² 0.03 l/ms
Wasserableitvermögen in der Ebene, längs/quer, i= 1.0
bei 20 kN/m² 5.7 l/ms
bei 100 kN/m² 0.7 l/ms
bei 200 kN/m² 0.2 l/ms
Witterungsbeständigkeit min. 60 %
Oxidationsbeständigkeit min. 100 Jahre
EcoBau zertifiziert -
min. Minergie-ECO 1. Priorität
Rollengrösse 1.90 x 27 m
|  | Mindestüberlappung 0.10 m | m²
| 0.12 | Zuberhör
| 0.121 | Abklebeband
SYTEC Splicer
Diffusionsoffene Spezialfolie aus PO
zum Verbund von Fugen zwischen
Schalungsmatten
- Wasserundurchlässig
- Dehnbar
- Hohe Dauerklebkraft
- Freibewitterung bis max. 12 Monate
|  | Rollengrösse 0.10 x 25 m | Stk