## SYTECDRAIN TST
Drainage- und Bautenschutzmatte SYTECDRAIN TDF
Funktion Drainieren
100 |  | Geokunststoffe
Geokunststoffe nach Norm
SN 670 090 "Geokunststoffe; Grundnorm"
Verlegeart und Überlappung
nach Angabe Lieferant
| 0.1 | Für Produkteevaluation sowie
Projektierungs- und Einbausupport:
SYTEC Bausysteme AG
Neuenegg BE
Tel. 031 980 14 14
200 |  | Geokunststoffe zum Drainieren
und Trennen von Schichten
Liefern und Verlegen
| 0.1 | Geokunststoffe mit der Funktion Drainieren
Geokunststoffe nach Norm VSS 70 241
"Geokunststoffe; Anforderungen für die
Funktionen Trennen, Filtern, Drainieren"
| 0.11 | Geokomposite
| 0.111 | Drainagematte SYTECDRAIN TDF 400
Filtervlies - Sickerkörper - Filtervlies
Rohstoff Sickerkörper: PP
Rohstoff Filtervlies: PP
Masse 650 g/m²
Dicke bei 2 kN/m² 20 mm
Durchfluss senkrecht zur Ebene 90 l/m2s
Wasserableitvermögen in der Ebene, längs/quer, i= 0.1
bei 20 kN/m² 1.44 l/ms
bei 50 kN/m² 0.33 l/ms
bei 100 kN/m² 0.08 l/ms
Wasserableitvermögen in der Ebene, längs/quer, i= 1.0
bei 20 kN/m² 6.04 l/ms
bei 50 kN/m² 1.13 l/ms
bei 100 kN/m² 0.40 l/ms
Witterungsbeständigkeit min. 60 %
Oxidationsbeständigkeit min. 100 Jahre
EcoBau zertifiziert -
min. Minergie-ECO 2. Priorität
Rollengrösse 2.45 x 15 m
|  | Mindestüberlappung 0.10 m | m²