## SYTEC BaFix S Plus
Système de stabilisation d'accotements SYTEC BaFix S Plus
Système de stabilisation d'accotements pour la construction routière
100 |  | Systèmes de soutènement
Système de stabilisation d'accotements
pour la construction routière
| 0.1 | Référence pour l'évaluation des produits,
l'assistance au projeteur et à la mise en place
SYTEC Bausysteme AG
Neuenegg BE
Tel. 031 980 14 14
| 0.2 | Lors de la pose et du remblayage
les prescriptions de pose SYTEC BaFix S
doivent être respectées.
200 |  | Fourniture et pose de système pour la stabilisation d'accotements.
Dépôt dans le périmètre du chantier.
| 0.1 | Système de stabilisation d'accotements
| 0.11 | Système de stabilisation d'accotements
pour remblayage avec de la grave
SYTEC BaFix S
Système pour stabilisation de banquette 80°
| 0.111 | SYTEC BaFix S type 100
Inclinaison 80°
comprenant:
- Paquet de construction avec revêtement en zingue-alu
Hauteur de l'élément 0.97 m
Longueur de l'élément 6.0 m
Ouverture des mailles 30 x 142 mm
Distance entre les distanceurs max. 45 cm
Augmentation de la rigidité avec 2 barres de 10 mm de diamètre
Liaison par adhérence des paquets de montage dans le sens longitudinal
avec une pince mécanique, Inox A4, 1 pce/paquet de montage
- Protection contre l'érosion permanente
SYTEC Terramat S, préassemblée (stabilisé aux UV, min. 570 g/m²)
- Renforcement de sol, noeuds rigides
Type A: … m² / m'
- Accesoires de montage
- Instruction de montage
Toutes les pièces en acier (élément frontal, distanceurs, etc.)
avec revêtement en zingue-alu, résistant à un
un test au brouillard salin de 2500h selon
DIN EN ISO 9227:2006.
Les tests sont réalisés sur les pièces finies.
Les certificats de test d'instituts indépendants
doivent être rendu lors de la remise de l'offre.
Les certificats de test ne doivent pas avoir plus de 5 ans.
D'autres systèmes sont à proposer en variante.
L'équivalence avec le système en soumission
y compris le dimensionnement statique
doit être prouvée lors de la remise de l'offre.
|  | Métré: m' | m'
| 0.112 | SYTEC BaFix S type 80
Inclinaison 80°
comprenant:
- Paquet de construction avec revêtement en zingue-alu
Hauteur de l'élément 0.83 m
Longueur de l'élément 6.0 m
Ouverture des mailles 30 x 142 mm
Distance entre les distanceurs max. 45 cm
Augmentation de la rigidité avec 2 barres de 10 mm de diamètre
Liaison par adhérence des paquets de montage dans le sens longitudinal
avec une pince mécanique, Inox A4, 1 pce/paquet de montage
- Protection contre l'érosion permanente
SYTEC Terramat S, préassemblée (stabilisé aux UV, min. 570 g/m²)
- Renforcement de sol, noeuds rigides
Type A: … m² / m'
- Accesoires de montage
- Instruction de montage
Toutes les pièces en acier (élément frontal, distanceurs, etc.)
avec revêtement en zingue-alu, résistant à un
un test au brouillard salin de 2500h selon
DIN EN ISO 9227:2006.
Les tests sont réalisés sur les pièces finies.
Les certificats de test d'instituts indépendants
doivent être rendu lors de la remise de l'offre.
Les certificats de test ne doivent pas avoir plus de 5 ans.
D'autres systèmes sont à proposer en variante.
L'équivalence avec le système en soumission
y compris le dimensionnement statique
doit être prouvée lors de la remise de l'offre.
|  | Métré: m' | m'
| 0.113 | SYTEC BaFix S type 70
Inclinaison 80°
comprenant:
- Paquet de construction avec revêtement en zingue-alu
Hauteur de l'élément 0.68 m
Longueur de l'élément 6.0 m
Ouverture des mailles 30 x 142 mm
Distance entre les distanceurs max. 45 cm
Augmentation de la rigidité avec 2 barres de 10 mm de diamètre
Liaison par adhérence des paquets de montage dans le sens longitudinal
avec une pince mécanique, Inox A4, 1 pce/paquet de montage
- Protection contre l'érosion permanente
- Renforcement de sol, noeuds rigides
Type A: … m² / m'
SYTEC Terramat S, préassemblée (stabilisé aux UV, min. 570 g/m²)
- Accesoires de montage
- Instruction de montage
Toutes les pièces en acier (élément frontal, distanceurs, etc.)
avec revêtement en zingue-alu, résistant à un
un test au brouillard salin de 2500h selon
DIN EN ISO 9227:2006.
Les tests sont réalisés sur les pièces finies.
Les certificats de test d'instituts indépendants
doivent être rendu lors de la remise de l'offre.
Les certificats de test ne doivent pas avoir plus de 5 ans.
D'autres systèmes sont à proposer en variante.
L'équivalence avec le système en soumission
y compris le dimensionnement statique
doit être prouvée lors de la remise de l'offre.
|  | Métré: m' | m'
| 0.114 | SYTEC BaFix S type 50
Inclinaison 80°
comprenant:
- Paquet de construction avec revêtement en zingue-alu
Hauteur de l'élément 0.53 m
Longueur de l'élément 6.0 m
Ouverture des mailles 30 x 142 mm
Distance entre les distanceurs max. 45 cm
Augmentation de la rigidité avec 2 barres de 10 mm de diamètre
Liaison par adhérence des paquets de montage dans le sens longitudinal
avec une pince mécanique, Inox A4, 1 pce/paquet de montage
- Protection contre l'érosion permanente
SYTEC Terramat S, préassemblée (stabilisé aux UV, min. 570 g/m²)
- Renforcement de sol, noeuds rigides
Type A: … m² / m'
- Accesoires de montage
- Instruction de montage
Toutes les pièces en acier (élément frontal, distanceurs, etc.)
avec revêtement en zingue-alu, résistant à un
un test au brouillard salin de 2500h selon
DIN EN ISO 9227:2006.
Les tests sont réalisés sur les pièces finies.
Les certificats de test d'instituts indépendants
doivent être rendu lors de la remise de l'offre.
Les certificats de test ne doivent pas avoir plus de 5 ans.
D'autres systèmes sont à proposer en variante.
L'équivalence avec le système en soumission
y compris le dimensionnement statique
doit être prouvée lors de la remise de l'offre.
|  | Métré: m' | m'
| 0.115 | SYTEC BaFix S type 35
Inclinaison 80°
comprenant:
- Paquet de construction avec revêtement en zingue-alu
Hauteur de l'élément 0.37 m
Longueur de l'élément 6.0 m
Ouverture des mailles 30 x 142 mm
Distance entre les distanceurs max. 45 cm
Augmentation de la rigidité avec 2 barres de 10 mm de diamètre
Liaison par adhérence des paquets de montage dans le sens longitudinal
avec une pince mécanique, Inox A4, 1 pce/paquet de montage
- Protection contre l'érosion permanente
SYTEC Terramat S, préassemblée (stabilisé aux UV, min. 570 g/m²)
- Renforcement de sol, noeuds rigides
Type A: … m² / m'
- Accesoires de montage
- Instruction de montage
Toutes les pièces en acier (élément frontal, distanceurs, etc.)
avec revêtement en zingue-alu, résistant à un
un test au brouillard salin de 2500h selon
DIN EN ISO 9227:2006.
Les tests sont réalisés sur les pièces finies.
Les certificats de test d'instituts indépendants
doivent être rendu lors de la remise de l'offre.
Les certificats de test ne doivent pas avoir plus de 5 ans.
D'autres systèmes sont à proposer en variante.
L'équivalence avec le système en soumission
y compris le dimensionnement statique
doit être prouvée lors de la remise de l'offre.
|  | Métré: m' | m'
| 0.12 | SYTEC BaFix S, Eléments d'angle
| 0.121 | SYTEC BaFix S 100, élément d'angle avec revêtement en zingue-alu
Inclinaison 80°
Hauteur de l'élément 0.97 m
Longueur des côtés: 0.65 m
Ouverture des mailles 30 x 142 mm
Angle: 135°
y compris:
- Protection contre l'érosion permanente
SYTEC Terramat S, préassemblée (stabilisé aux UV, min. 570 g/m²)
- Accesoires de montage
- Instruction de montage
Toutes les pièces en acier (élément frontal, distanceurs, etc.)
avec revêtement en zingue-alu, résistant à un
un test au brouillard salin de 2500h selon
DIN EN ISO 9227:2006.
Les tests sont réalisés sur les pièces finies.
Les certificats de test d'instituts indépendants
doivent être rendu lors de la remise de l'offre.
Les certificats de test ne doivent pas avoir plus de 5 ans.
D'autres systèmes sont à proposer en variante.
L'équivalence avec le système en soumission
y compris le dimensionnement statique
doit être prouvée lors de la remise de l'offre.
|  | Métré: pièce | pcs
| 0.122 | SYTEC BaFix S 80, élément d'angle avec revêtement en zingue-alu
Inclinaison 80°
Hauteur de l'élément 0.82 m
Longueur des côtés: 0.65 m
Ouverture des mailles 30 x 142 mm
Angle: 135°
y compris:
- Protection contre l'érosion permanente
SYTEC Terramat S, préassemblée (stabilisé aux UV, min. 570 g/m²)
- Accesoires de montage
- Instruction de montage
Toutes les pièces en acier (élément frontal, distanceurs, etc.)
avec revêtement en zingue-alu, résistant à un
un test au brouillard salin de 2500h selon
DIN EN ISO 9227:2006.
Les tests sont réalisés sur les pièces finies.
Les certificats de test d'instituts indépendants
doivent être rendu lors de la remise de l'offre.
Les certificats de test ne doivent pas avoir plus de 5 ans.
D'autres systèmes sont à proposer en variante.
L'équivalence avec le système en soumission
y compris le dimensionnement statique
doit être prouvée lors de la remise de l'offre.
|  | Métré: pièce | pcs
| 0.123 | SYTEC BaFix S 70, élément d'angle avec revêtement en zingue-alu
Inclinaison 80°
Hauteur de l'élément 0.68 m
Longueur des côtés: 0.65 m
Ouverture des mailles 30 x 142 mm
Angle: 135°
y compris:
- Protection contre l'érosion permanente
SYTEC Terramat S, préassemblée (stabilisé aux UV, min. 570 g/m²)
- Accesoires de montage
- Instruction de montage
Toutes les pièces en acier (élément frontal, distanceurs, etc.)
avec revêtement en zingue-alu, résistant à un
un test au brouillard salin de 2500h selon
DIN EN ISO 9227:2006.
Les tests sont réalisés sur les pièces finies.
Les certificats de test d'instituts indépendants
doivent être rendu lors de la remise de l'offre.
Les certificats de test ne doivent pas avoir plus de 5 ans.
D'autres systèmes sont à proposer en variante.
L'équivalence avec le système en soumission
y compris le dimensionnement statique
doit être prouvée lors de la remise de l'offre.
|  | Métré: pièce | pcs
| 0.124 | SYTEC BaFix S 50, élément d'angle avec revêtement en zingue-alu
Inclinaison 80°
Hauteur de l'élément 0.53 m
Longueur des côtés: 0.65 m
Ouverture des mailles 30 x 142 mm
Angle: 135°
y compris:
- Protection contre l'érosion permanente
SYTEC Terramat S, préassemblée (stabilisé aux UV, min. 570 g/m²)
- Accesoires de montage
- Instruction de montage
Toutes les pièces en acier (élément frontal, distanceurs, etc.)
avec revêtement en zingue-alu, résistant à un
un test au brouillard salin de 2500h selon
DIN EN ISO 9227:2006.
Les tests sont réalisés sur les pièces finies.
Les certificats de test d'instituts indépendants
doivent être rendu lors de la remise de l'offre.
Les certificats de test ne doivent pas avoir plus de 5 ans.
D'autres systèmes sont à proposer en variante.
L'équivalence avec le système en soumission
y compris le dimensionnement statique
doit être prouvée lors de la remise de l'offre.
|  | Métré: pièce | pcs
| 0.125 | SYTEC BaFix S 35, élément d'angle avec revêtement en zingue-alu
Inclinaison 80°
Hauteur de l'élément 0.37 m
Longueur des côtés: 0.65 m
Ouverture des mailles 30 x 142 mm
Angle: 135°
y compris:
- Protection contre l'érosion permanente
SYTEC Terramat S, préassemblée (stabilisé aux UV, min. 570 g/m²)
- Accesoires de montage
- Instruction de montage
Toutes les pièces en acier (élément frontal, distanceurs, etc.)
avec revêtement en zingue-alu, résistant à un
un test au brouillard salin de 2500h selon
DIN EN ISO 9227:2006.
Les tests sont réalisés sur les pièces finies.
Les certificats de test d'instituts indépendants
doivent être rendu lors de la remise de l'offre.
Les certificats de test ne doivent pas avoir plus de 5 ans.
D'autres systèmes sont à proposer en variante.
L'équivalence avec le système en soumission
y compris le dimensionnement statique
doit être prouvée lors de la remise de l'offre.
|  | Métré: pièce | pcs
| 0.2 | Suppléments
| 0.211 | Partie: SYTEC BaFix S
chantier complet
Exécution d'une planie de pose
pour les éléments SYTEC TerraMur
Tolérance +/- 1 cm
|  | Métré: m² | m²
| 0.212 | Fourniture, pose et compactage de grave
pour remplissage du parement, posée à la machine
en couches de 25 - 30 cm
pour Pos. 200.111 / 200.112 / 200.113 / 200.114 / 200.115
200.121 / 200.122 / 200.123 / 200.124 / 200.125
partie: chantier complet
|  | Métré: m³ | m³