## Tabelle1
Natte d'étanchéité en bentonite SYTEC Bentofix NSP 4900
Fonction: Barrière
100 |  | Géosynthétique
Géosynthétique selon norme
SN 670 090 "Géosynthétique; Norme de base"
Mise en place et recouvrement
selon fournisseur
200 |  | Barrière géosynthétique
avec la fonction "barrière"
Fourniture et pose
| 0.1 | Géosynthétique avec la fonction barrière
Géosynthétiques selon norme SN 670 270
"Géomembranes, géosynthétiques bentonitiques -
Caractéristiques requises pour l'utilisation
dans la construction des réservoirs et des barrages"
| 0.11 | Barrière géosynthétique
300 |  | Natte d'étanchéité en bentonite,
armée de fibres, pour:
Protection de nappes phréatiques, de digues
de lacs, de réservoirs et de biotopes.
Etanchéité de construction en béton etc.
| 0.1 | Référence pour l'évaluation des produits,
contrôle de qualité ainsi que
l'assistance au projeteur
et à la mise en place
SYTEC Bausysteme AG
Neuenegg BE
Tél. 031 980 14 14
| 0.2 | Préstations à effectuer
par l'entrepreneur:
Réglage fin de la forme +/- 1 cm et des talus
Réalisation d'une tranchée d'ancrage
pour la fixation des nattes de bentonite.
Couverture soigneuse de la natte de
bentonite posée et ancrée chaque
jour avec min. 30 cm de la terre fine
yc. compactage.
Détails voir selon plan .............
| 0.3 | Tous les coupes, recouvrements et
joints avec de la pâte de bentonite,
ainsi que les adaptations de la géométrie
doivent être inclues dans les prix unitaires.
| 0.4 | Les prescriptions de mise an place
du fournisseur sont à respecter.
400 |  | Natte de bentonite armée de fibres
| 0.1 | Fourniture et mise en place
de la natte de bentonite sur la
couche de forme préparée
yc. coupes et recouvrement
Métré: quantité livrée selon
bulletin de livraison en m2
| 0.101 | Natte de bentonite armée de fibres
SYTEC Bentofix® NSP 4900
Aiguilletage sur toute la surface avec
géonontissé rempli de 50 cm de poudre de
Na-bentonite dans la zone de bordure
Eléments constitutifs: géotisse de support -
Bentonite - géonontissé de couverture
Teneur en poudre de bentonite min. 4.67 kg/m2
Teneur en eau 10%
Perméabilité < 2 x 10-11 m/s
Perméabilité des joints < 1.2 x 10-11 m/s
Perméabilité des joints longitudinaux < 1.2 x 10-11 m/s
Le recouvrement doit être effectué sans distribution
supplémentaire de bentonite
Résistance d’adhérence min. 60 N/10 cm
Dimension de rouleau 5.00 x 40 m
Recouvrement minimal de 0.50 m dans le sens transversal
et de 0.30 m dans le sens longitudinal.
Instruction de montage en début de construction
La perméabilité de la natte doit être
justifier avec des certificats d'essai.
D'autres systèmes sont à proposer en variante.
L'équivalence doit être prouvée
|  | à la remise de la soumission. | m²
| 0.2 | Travaux supplémentaires
| 0.201 | joints selon indications du fournisseur
scellement avec de la poudre de bentonite
|  | Métré: m | m
| 0.202 | Raccords aux ouvrages
Raccords aux murs en béton et regards avec
Barre de fixation en alu L = 3 m
Barre posé en double
fixé par 5 chevilles inox 14 p/m'
7 pièces par m' et par barre
Métré: m' de raccord
|  | Livraison et pose | m
| 0.203 | Raccords aux tuyaux
diamètre mm .........
|  | Métré: par pièce | p