## SYTEC Secutex Green
Geovlies SYTEC Secutex Green
Funktion Trennen und Filtern (temporär)
100 |  | Geovlies
Verlegeart und Überlappung
nach Angabe Lieferant.
| 0.1 | Für Produkteevaluation sowie
Projektierungs- und Einbausupport:
SYTEC Bausysteme AG
Neuenegg BE
Tel. 031 980 14 14
200 |  | Mechanisch verfestigter Geovlies
zum Trennen und Filtern (temporär)
zu 100% biologisch abbaubar
Liefern und Verlegen
| 0.1 | Geovlies, einschichtig
| 0.101 | Geovlies SYTEC Secutex Green 30G1
Rohstoff: organisch
Zugfestigkeit l / q: 6 /8 kN/m
Höchstzugkraftdehnung l / q: 40 / 30 %
Stempeldurchdrückkraft: 1.1 kN
Charakteristische Öffnungsweite: 0.75 mm
Durchflussrate bei 50 mm: 55 l/m2*s
Witterungsbeständigkeit: UV stabil
Rollengrösse 4.00 x 75 m
Mindestüberlappung 0.30 m,
|  | bzw. 0.50 m bei unebenem Planum | m²