## Armatura dell'asfalto SYTEC
Sistemi di armatura dell'asfalto SYTEC Gridseal e Gridseal F
Funzione: Rinforzo, impermeabilizzazione e riduzione delle tensioni per pavimentazioni in miscela bituminosa
secondo VSS 70 259a-NA
100 |  | Armatura di asfalti
| 0.1 | Riferimento per la valutazione dei prodotti,
l'assistenza al progettista e la messa
in opera:
SYTEC Bausysteme AG
Neuenegg BE
Tel. 031 980 14 14
200 |  | Lavori preliminari
| 0.1 | Lavori preliminari per la posa dell'armatura dell'asfalto,
secondo indicazioni del fornitore
| 0.11 | Pulizia
| 0.111 | Spazzolatura del rivestimento esistente
|  | meccanica o manuale | m²
| 0.112 | Lavaggio meccanico con una macchina ad acqua
|  | ad alta pressione del rivestimento esistente | m²
| 0.12 | Pulizia delle fessure
| 0.121 | Pulizia delle fessure con aria compressa
(lancia ad aria calda) e riempimento con
|  | massa bituminosa tipo KBH | m'
| 0.13 | Strato di equalizzazione
| 0.131 | Applicazione di una emulsione bituminosa modificata
ai polimeri (ad esempio Bitex HCP 60%)
sulla superficie da equalizzare
|  | g/m² ……….. | m²
| 0.132 | Miscela bituminosa
Tipo: ……….
Fornitura e posa manuale
|  | compreso contenitore per mantenimento calore | to
| 0.133 | Miscela bituminosa
Tipo: ……….
Fornitura e posa manuale
|  | compreso contenitore per mantenimento calore | to
| 0.14 | Lavori di protezione per armatura di asfalti SYTEC
| 0.141 | Copertura di pozzetti
|  | fino a d = 60 cm | p
| 0.142 | Copertura di griglie / caditoie
|  | 40 x 40 cm | p
| 0.143 | Copertura di canalette
|  | fino ad una larghezza = 20 cm | m'
| 0.144 | Copertura di chiusini stradali
|  | d < 20 cm | p
300 |  | Sistema SYTEC Gridseal |  | Applicazione in piena superficie
|  | Armatura autoasdesiva per asfalti con membrana |  | su superfici piane
altamente modificata SAMI, come armatura e
impermeabilizzazione dell'asfalto, contro la formazione
di fessure e per un ottima aderenza fra gli strati,
con le funzioni di rinforzo, impermeabilizzazione
e riduzione delle tensioni secondo VSS 70 259a-NA
| 0.1 | Fornitura e posa su superficie piana,
pulita (esente da polvere) e ben asciutta.
| 0.101 | Forfait d'installazione per lavori di posa
|  | per il sistema SYTEC Gridseal, per tappa | pz
| 0.102 | Sistema d'armatura per asfalti |  | Applicazione tipica:
|  | SYTEC Gridseal 8511 |  | Risanamento di fessurazioni
|  | comprende: |  | su ampie superfici
- SAMI: bitume altamente modificato ai polimeri
tipo SYTEC H 100, 1.0 kg/m²
- Rete per armatura dell’asfalto autocollante:
SYTEC Glasgrid 8511
- Griglia in fibra di vetro tessuta con
rivestimento in elastomeri polimerici
termicamente stabile
Punto di fusione min. 232 °C
Resistenza alla trazione l / t min. 100 / 100 kN/m
Allungamento sotto trazione
massima l / t max. 3 / 3 %
Apertura della griglia 25 x 25 mm
Resistenza alle intemperie min. 80 %
Resistenza agli alcali min. 60 %
Danni dovuti alla posa max. 10 %
- Spandimento di ghiaietto frantumato e rivestito
di bitume 8/11 mm
Sovrapposizione minima in direzione trasversale 15 cm
e in direzione longitudinale 5 cm.
Fornitura e posa su tutta la superficie
Altri sistemi sono da offrire separatamente.
L'equivalenza al prodotto (incluse le funzioni di inforzo,
impermeabilizzazione e riduzione delle tensioni)
|  | descritto in capitolato, deve essere provata. | m²
| 0.103 | Sistema d'armatura per asfalti |  | Applicazione tipica:
|  | SYTEC Gridseal 8512 |  | Risanamento di fessurazioni
|  | comprende: |  | su ampie superfici. Per strade
|  | - SAMI: bitume altamente modificato ai polimeri |  | altamente frequentate con
|  | tipo SYTEC H 100, 1.0 kg/m² |  | esigenze elevate
- Rete per armatura dell’asfalto autocollante
SYTEC Glasgrid 8512
- Griglia in fibra di vetro tessuta con
rivestimento in elastomeri polimerici
termicamente stabile
Punto di fusione min. 232 °C
Resistenza alla trazione l / t min. 100 / 200 kN/m
Allungamento sotto trazione massima l / t max. 3 / 3 %
Apertura della griglia 25 x 19 mm
Resistenza alle intemperie min. 80 %
Resistenza agli alcali min. 60 %
Danni dovuti alla posa max. 10 %
- Spandimento di ghiaietto frantumato e rivestito
di bitume 8/11 mm
Sovrapposizione minima in direzione trasversale 15 cm
e in direzione longitudinale 5 cm.
Fornitura e posa su tutta la superficie
Altri sistemi sono da offrire separatamente.
L'equivalenza al prodotto (incluse le funzioni di inforzo,
impermeabilizzazione e riduzione delle tensioni)
|  | descritto in capitolato, deve essere provata. | m²
400 |  | Lavori di finitura per l'armatura d'asfalto SYTEC
| 0.1 | Cilindratura dell'armatura di asfalti
| 0.11 | Cilindratura dell'armatura di asfalti con
|  | un rullo gommato, un passaggio senza acqua | m²
500 |  | Sistema SYTEC Gridseal F
Armatura autoasdesiva per asfalti con membrana
altamente modificata SAMI, come armatura e
impermeabilizzazione dell'asfalto, contro la formazione
di fessure e per un ottima aderenza fra gli strati,
con le funzioni di rinforzo, impermeabilizzazione
e riduzione delle tensioni secondo VSS 70 259a-NA
| 0.1 | Fornitura e posa su superficie fresata, |  | Applicazione in piena superficie
|  | pulita (esente da polvere) e ben asciutta. |  | su superfici fresate
Profondità della scanalatura della fresatura t < 6 mm
Tipo di superficie ………. (calcestruzzo / asfalto)
| 0.101 | Forfait d'installazione per lavori di posa
|  | per il sistema SYTEC Gridseal, per tappa | pz
| 0.102 | Sistema d'armatura per asfalti |  | Applicazione tipica:
|  | SYTEC Gridseal F 8511 |  | Risanamento di fessurazioni
|  | comprende: |  | su ampie superfici
- SAMI: bitume altamente modificato ai polimeri
tipo SYTEC H 100, 1.6 kg/m²
- Rete per armatura dell’asfalto autocollante:
SYTEC Glasgrid 8511
- Griglia in fibra di vetro tessuta con
rivestimento in elastomeri polimerici
termicamente stabile
Punto di fusione min. 232 °C
Resistenza alla trazione l / t min. 100 / 100 kN/m
Allungamento sotto trazione
massima l / t max. 3 / 3 %
Apertura della griglia 25 x 25 mm
Resistenza alle intemperie min. 80 %
Resistenza agli alcali min. 60 %
Danni dovuti alla posa max. 10 %
- Spandimento di ghiaietto frantumato e rivestito
di bitume 8/11 mm
Sovrapposizione minima in direzione trasversale 15 cm
e in direzione longitudinale 5 cm.
Fornitura e posa su tutta la superficie
Altri sistemi sono da offrire separatamente.
L'equivalenza al prodotto (incluse le funzioni di inforzo,
impermeabilizzazione e riduzione delle tensioni)
|  | descritto in capitolato, deve essere provata. | m²
| 0.103 | Sistema d'armatura per asfalti |  | Applicazione tipica:
|  | SYTEC Gridseal F 8512 |  | Risanamento di fessurazioni
|  | comprende: |  | su ampie superfici. Per strade
|  | - SAMI: bitume altamente modificato ai polimeri |  | altamente frequentate con
|  | tipo SYTEC H 100, 1.6 kg/m² |  | esigenze elevate
- Rete per armatura dell’asfalto autocollante:
SYTEC Glasgrid 8512
- Griglia in fibra di vetro tessuta con
rivestimento in elastomeri polimerici
termicamente stabile
Punto di fusione min. 232 °C
Resistenza alla trazione l / t min. 100 / 200 kN/m
Allungamento sotto trazione massima l / t max. 3 / 3 %
Apertura della griglia 25 x 19 mm
Resistenza alle intemperie min. 80 %
Resistenza agli alcali min. 60 %
Danni dovuti alla posa max. 10 %
- Spandimento di ghiaietto frantumato e rivestito
di bitume 8/11 mm
Sovrapposizione minima in direzione trasversale 15 cm
e in direzione longitudinale 5 cm.
Fornitura e posa su tutta la superficie
Altri sistemi sono da offrire separatamente.
L'equivalenza al prodotto (incluse le funzioni di inforzo,
impermeabilizzazione e riduzione delle tensioni)
|  | descritto in capitolato, deve essere provata. | m²
500 |  | Lavori di finitura per l'armatura d'asfalto SYTEC
| 0.1 | Cilindratura dell'armatura di asfalti
| 0.11 | Cilindratura dell'armatura di asfalti con
|  | un rullo gommato, un passaggio senza acqua | m²