## Géotissé SYTEC SG
Géotissé SYTEC SG
Fonctions de séparation et renforcement
100 |  | Géosynthétiques
Géosynthétiques selon norme
SN 670 090 "Géosynthétiques; Norme de base"
Mise en place et recouvrement
selon indications du fournisseur
Métré: surface effective
| 0.1 | Référence pour l'évaluation des produits,
l'assistance au projeteur et à la mise
en place:
SYTEC Bausysteme AG
Neuenegg BE
Tél. 031 980 14 14
200 |  | Géosynthétiques pour la séparation et
renforcement de couches.
Fourniture et pose
| 0.1 | Géosynthétiques avec la fonction de séparation et renforcement
Géosynthétiques selon norme VSS 70 241
"Géosynthétiques; Exigences pour les
fonctions de séparation, de filtration et de drainage"
Géosynthétiques selon norme VSS 70 242
"Géosynthétiques; Exigences pour la
fonction de renforcement"
| 0.11 | Géotissés
| 0.111 | Géotissé SYTEC SG 2000
Matière première PP
Résistance à la traction l / t min. 19.4 / 19.4 kN/m
Résistance au poinçonnement min. 2.5 kN
Allongement sous traction max. l / t min. 20 / 20 %
Résistance aux intempéries min. 90 %
Résistance à l'oxydation min. 100 ans
Dimension du rouleau 5.25 x 200 m
Recouvrement minimal: 0.30 m,
|  | si le terrain n'est pas réglé: 0.50 m | m²
| 0.112 | Géotissé SYTEC SG 3000
Matière première PP
Résistance à la traction l / t min. 30 / 30 kN/m
Résistance au poinçonnement min. 3.2 kN
Allongement sous traction max. l / t min. 12 / 12 %
Résistance aux intempéries min. 90 %
Résistance à l'oxydation min. 100 ans
Dimension du rouleau 5.25 / 4.20 / 2.65 x 100 m
Recouvrement minimal: 0.30 m,
|  | si le terrain n'est pas réglé: 0.50 m | m²
| 0.113 | Géotissé SYTEC SG 5000
Matière première PP
Résistance à la traction l / t min. 50 / 50 kN/m
Résistance au poinçonnement min. 6.0 kN
Allongement sous traction max. l / t min. 12 / 9 %
Résistance aux intempéries min. 90 %
Résistance à l'oxydation min. 100 ans
Dimension du rouleau 5.25 x 100 m
Recouvrement minimal: 0.30 m,
|  | si le terrain n'est pas réglé: 0.50 m | m²
| 0.114 | Géotissé SYTEC SG 8000
Matière première PP
Résistance à la traction l / t min. 80 / 80 kN/m
Résistance au poinçonnement min. 9.5 kN
Allongement sous traction max. l / t min. 12 / 9 %
Résistance aux intempéries min. 90 %
Résistance à l'oxydation min. 100 ans
Dimension du rouleau 5.25 x 100 m
Recouvrement minimal: 0.30 m,
|  | si le terrain n'est pas réglé: 0.50 m | m²