## Geonontessuto SYTEC NW
Geonontessuto SYTEC NW
Funzioni di separazione
100 |  | Geosintetici
Geosintetici secondo norma
SN 670 090 "Geosintetici; Norma di base"
Posa e sovrapposizione
secondo indicazioni del fornitore
| 0.1 | Riferimento per la valutazione dei prodotti,
l'assistenza al progettista e la messa
in opera:
SYTEC Bausysteme AG
Neuenegg BE
Tel. 031 980 14 14
200 |  | Geosintetici per la separazione di strati
Fornitura e posa
| 0.1 | Geosintetici con funzione di separazione
Geosintetici secondo la norma VSS 70 241
"Geotessili; Esigenze per le
funzioni di separazione e filtrazione"
| 0.11 | Geonontessuti
| 0.111 | Geonontessuto SYTEC NW Light
Materia prima PP
Resistenza alla trazione l / t min. 8 / 8 kN/m
Resistenza al punzonamento min. 1.2 kN
Allungamento sotto trazione massima l / t min. 35 / 35 %
Resistenza alle intemperie min. 60 %
Resistenza all'ossidazione min. 100 anni
Dimensione del rotolo 5.25 / 4.00 / 2.65 / 2.00 / 1.00 x 100 m
Sovrapposizione minima di 0.30 m,
|  | o 0.50 m per sottofondi irregolari | m²
| 0.112 | Geonontessuto SYTEC NW Uni
Materia prima PP
Resistenza alla trazione l / t min. 10 / 10 kN/m
Resistenza al punzonamento min. 1.5 kN
Allungamento sotto trazione massima l / t min. 30 / 30 %
Resistenza alle intemperie min. 60 %
Resistenza all'ossidazione min. 100 anni
Dimensione del rotolo 5.25 / 4.00 / 2.00 x 100 m
Sovrapposizione minima di 0.30 m,
|  | o 0.50 m per sottofondi irregolari | m²
| 0.113 | Geonontessuto SYTEC NW Medium
Materia prima PP
Resistenza alla trazione l / t min. 12 / 12 kN/m
Resistenza al punzonamento min. 2.0 kN
Allungamento sotto trazione massima l / t min. 35 / 35 %
Resistenza alle intemperie min. 60 %
Resistenza all'ossidazione min. 100 anni
Dimensione del rotolo 5.25 / 4.00 / 2.65 / 2.00 x 100 m
Sovrapposizione minima di 0.30 m,
|  | o 0.50 m per sottofondi irregolari | m²
| 0.114 | Geonontessuto SYTEC NW Forte
Materia prima PP
Resistenza alla trazione l / t min. 14.4 / 14.4 kN/m
Resistenza al punzonamento min. 2.1 kN
Allungamento sotto trazione massima l / t min. 40 / 40 %
Resistenza alle intemperie min. 60 %
Resistenza all'ossidazione min. 100 anni
Dimensione del rotolo 5.25 / 4.00 x 100 m
Sovrapposizione minima di 0.30 m,
|  | o 0.50 m per sottofondi irregolari | m²
| 0.115 | Geonontessuto SYTEC NW XForte
Materia prima PP
Resistenza alla trazione l / t min. 16.0 / 16.0 kN/m
Resistenza al punzonamento min. 2.5 kN
Allungamento sotto trazione massima l / t min. 30 / 35 %
Resistenza alle intemperie min. 60 %
Resistenza all'ossidazione min. 100 anni
Dimensione del rotolo 4.00 x 100 m
Sovrapposizione minima di 0.30 m,
|  | o 0.50 m per sottofondi irregolari | m²
| 0.116 | Geonontessuto SYTEC NW Supra
Materia prima PP
Resistenza alla trazione l / t min. 18.3 / 18.3 kN/m
Resistenza al punzonamento min. 2.9 kN
Allungamento sotto trazione massima l / t min. 40 / 40 %
Resistenza alle intemperie min. 60 %
Resistenza all'ossidazione min. 100 anni
Dimensione del rotolo 5.25 x 100 m
Sovrapposizione minima di 0.30 m,
|  | o 0.50 m per sottofondi irregolari | m²
| 0.111 | Geonontessuto SYTEC NW Grid
Materia prima PP
Resistenza alla trazione l / t min. 8 / 8 kN/m
Resistenza al punzonamento min. 1.3 kN
Allungamento sotto trazione massima l / t min. 45 / 65 %
Resistenza alle intemperie min. 60 %
Resistenza all'ossidazione min. 100 anni
Dimensione del rotolo 5.00 x 100 / 50 m
Sovrapposizione minima di 0.30 m,
|  | o 0.50 m per sottofondi irregolari | m²