## SYTEC Rubberfol EPDM
Sistema d'mpermeabilizzazione SYTEC Rubberfol EPDM
100 |  | Impermeabilizzazioni sintetiche per protezione della falda,
laghi artificiali, per bacini di ritenzione, biotopi ecc.
| 0.1 | Riferimento per la valutazione dei prodotti
l'assistenza al progettista e la messa
in opera:
SYTEC Bausysteme AG
Neuenegg BE
Tel. 031 980 14 14
| 0.2 | Prestazioni preparatorie
dell'impresa esecutrice:
Preparazione di un piano di posa (+/- 1cm)
su fondo e scarpate.
Realizzazione di una trincea di ancoraggio
per il fissaggio della membrana,
così come la ricopertura attentiva della stuoia
posata e ancorata nella trincea di ancoraggio
secondo il piano d'esecuzione.
| 0.3 | Esecuzione dei lavori
La membrana e il nontessuto di protezione
sono da fissare in modo definitivo
o provvisorio ogni giorno.
Questi lavori devono essere
inclusi nei prezzi unitari.
| 0.4 | Tutti i tagli e gli scarti della membrana
e del nontessuto di protezione
dovuti all'adattamento al terreno
o alla forma del bacino ecc.
sono da includere nei prezzi unitari
| 0.5 | Computo:
Membrana e nontessuto di protezione
superficie posata
200 |  | Strato di compensazione, strato di protezione
| 0.1 | Fornitura, posa e saldatura del
nontessuto di protezione su piani di posa esistenti,
sovrapposizioni min. 30 cm in una tappa
Fissaggio puntuale e bloccaggio
temporaneo nella trincea di ancoraggio.
| 0.101 | Nontessuto di protezione SYTEC PPW 800
Materia prima PP bianca
Massa min. 800 g/m²
Resistenza alla trazione l / t min. 51 / 56 kN/m
Resistenza al punzonamento min. 8.5 kN
Resistenza alla perforazione max. 6 mm
Resistenza all'ossidazione min. 100 anni
Dimensione del rotolo 2.20 x 25 m o 4.00 x 50 m
Sovrapposizione minima di 0.30 m,
|  | o 0.50 m per superfici inclinate o verticali | m²
| 0.102 | Nontessuto di protezione SYTEC PPW 1200
Materia prima PP bianca
Massa min. 1200 g/m²
Resistenza alla trazione l / t min. 70 / 90 kN/m
Resistenza al punzonamento min. 13.5 kN
Resistenza alla perforazione max. 0 mm
Effetto di protezione all'impatto 60 %
Resistenza all'ossidazione min. 100 anni
Dimensione del rotolo 4.00 x 20 m
Sovrapposizione minima di 0.30 m,
|  | o 0.50 m per superfici inclinate o verticali | m²
| 0.103 | Nontessuto di protezione SYTEC PPW .......
Materia prima PP bianca
Massa min. ....... g/m²
|  | Dimensione del rotolo ..... x .... m | m²
| 0.2 | Geocompositi con funzione di drenaggio
drenaggio superficiale e protezione
oltre al nontessuto di protezione in Pos. 200.101
| 0.201 | Stuoia drenante SYTECDRAIN TST 601
Nontessuto filtrante - nucleo Nontessuto filtrante
drenante - nontessuto filtrante
Materia prima nucleo drenante: PP
Materia prima nontessuto filtrante: PP
Massa 1000 g/m²
Capacità di deflusso nel piano, i= 1.0
a 20 kN/m² l / t 1.9 / 0.8 l/ms
a 100 kN/m² l / t 1.0 / 0.5 l/ms
Misura di miglioramento d’isolazione
da rumori da calpestio 34 dB
Certificato EcoBau -
Minimo Minergie-ECO 1. priorità
Dimensione del rotolo 1.90 x 35 m
|  | Sovrapposizione minima di 0.20 m | m²
300 |  | Impermeabilizzazione sintetica
| 0.1 | Fornitura, posa e vulcanizzazione dell'impermeabilizzazione
sintetica su nontessuti di protezione
Esecuzione in una tappa
| 0.101 | Installazione di cantiere per
SYTEC Rubberfol EPDM
|  | per ogni singola tappa e trasferata | pz
| 0.102 | Impermeabilizzazione sintetica
SYTEC Rubberfol EPDM 1.0 mm
Materia prima: EPDM
Spessore: 1.0 mm
Massa: 1.20 kg/m²
Resistenza alla trazione: min. 10 kN/m
Allungamento sotto trazione: min. 400 %
Resistenza alle intemperie 10 anni di garanzia
Grandezza rotoli: variabile
Sovrapposizione minima di 0.20 m
Giunti vulcanizzati a freddo secondo
|  | indicazioni del fornitore. | m²
| 0.103 | Impermeabilizzazione sintetica
SYTEC Rubberfol EPDM 1.2 mm
Materia prima: EPDM
Spessore: 1.2 mm
Massa: 1.40 kg/m²
Resistenza alla trazione: min. 10 kN/m
Allungamento sotto trazione: min. 400 %
Resistenza alle intemperie 20 anni di garanzia
Grandezza rotoli: variabile
Sovrapposizione minima di 0.20 m
Giunti vulcanizzati a freddo secondo
|  | indicazioni del fornitore. | m²
| 0.11 | Istruttore per l’istruzione specifica al sistema
Istruzione del personale di cantiere e
assistenza tecnica specializzata durante la posa
del sistema di impermeabilizzazione.
|  | up = giorno, giornata di 8 ore, incluse trasferte e spese | up
400 |  | Raccordi a manufatti
| 0.1 | Raccordo della membrana a
manufatti in Beton
| 0.101 | Raccordo non visibile sopra il livello dell'acqua
a superfici in Beton liscie:
Rubberfol incollato al calcestruzzo
con un composto adesivo speciale.
Profilo in alluminio fissato con tasselli
(Tassello Inox M6 10 pz/m')
|  | Dettagli secondo fornitore. | m
| 0.102 | Raccordo visibile sopra il livello dell'acqua
a superfici in Beton liscie:
Rubberfol incollato al calcestruzzo
con un composto adesivo speciale.
Profilo in alluminio fissato con tasselli
(Tassello Inox M6 10 pz/m')
Inclusa la copertura aggiuntiva del profilo di alluminio.
|  | Dettagli secondo fornitore. | m
| 0.103 | Raccordo sotto il livello dell'acqua
a superfici in Beton liscie
Profilo inox 40x8 mm tassellato
(Tassello Inox M6 7pz/m')
con striscie di neoprene 40x5 mm
|  | Dettagli secondo fornitore. | m
| 0.2 | Raccordi a tubi in plastica
Fissaggio tramite fascetta al tubo
Rubberfol incollato con un adesivo speciale.
| 0.201 | Diametro fino a cm 15 | pz
| 0.202 | Diametro cm ..... | pz