## SYTEC Bentofix AFG Green
Bentonitmatten SYTEC Bentofix AFG Green
100 |  | Natürliche Dichtungsbahn
200 |  | Faserarmierte mineralische Dichtungsbahnen
für Grundwasserschutz, Dammabdichtungen
künstliche Seen, Rückhaltebecken, Biotope, etc.
| 0.1 | Für Produkteevaluation, Nachweis
der Qualitätssicherung sowie
Projektierungs- und Einbausupport
SYTEC Bausysteme AG
Neuenegg BE
Tel. 031 980 14 14
| 0.2 | Bauseitige Leistungen:
Vorbereiten der Feinplanie +/- 1%
auf Sohle und Böschungen
Erstellen des Einbindegrabens für
die Befestigung der Bentonitmatte
Sorgfältiges Überdecken der verlegten und
verankerten Bentonitmatte täglich
mit min. 30 cm feinkörnigem Boden inkl.
Zuschütten und Verdichten
Details nach Plan …..
| 0.3 | Sämtliche Schnitte, Überlappungen
und Versiegelungen mit Bentonitpaste,
sowie Anpassungen der Formgebung
und alle Geländeanpassungen sind
in die Einheitspreise einzurechnen.
| 0.4 | Die Einbauanleitung des Lieferanten
ist einzuhalten.
300 |  | Faserarmierte Bentonitmatte
aus zu 100% biologisch abbaubaren
Vliesstoffen
| 0.1 | Liefern und Verlegen der Bentonitmatte
auf vorbereitete Planie inkl. Zuschneiden
und Überlappungen
Ausmass: gelieferte Menge
nach Lieferschein in m²
| 0.101 | Faserarmierte Bentonitmatte
SYTEC Bentofix® AFG Green
vollflächig vernadelte Matte, vollflächig
mit Natriumbentonitpulver gefülltem Deckvlies.
Aufbau: Trägervlies-Bentonit-Deckvlies
Träger- und Deckvlies aus 100% abbaubaren Rohstoff
Zertifizierte Abbaubarkeit in natürlichen Böden
Zertifizierte Abbaubarkeit im Süss- und Salzwasser
Bentonitpulvergehalt min. 4.7 kg/m²
bei ≤ 15% Wassergehalt
Durchlässigkeit ≤ 2 x 10-11 m/s
Überlappung hat ohne zusätzliches Einstreuen
oder Abstreichen mit Bentonit zu erfolgen.
Rollengrösse 4.85 x 30 m
Mindestüberlappung 0.30 m
Einbauinstruktion bei Baubeginn (ca. 1 h)
Andere Produkte sind als Varianten separat
zu deklarieren. Die Gleichwertigkeit (inkl.
Zertifikat für beschriebene Abbaubarkeit)
|  | ist bei Submissionseingabe nachzuweisen | m²
| 0.11 | Instruktor zur systemspezifischen
Instruktion des Baustellenpersonals und
fachspezifische Mithilfe beim Einbau
des Abdichtungssystems.
|  | LE = Tage, Tag à 8 h, inkl. Anfahrt & Spesen | LE
| 0.2 | Zusatzarbeiten
| 0.201 | Anschlussarbeiten an Rohre
Durchmesser mm .........
|  | Ausmass: Stück | Stk