## Geotessuto SYTEC SG
Geotessuto SYTEC SG
Funzioni di separazione e rinforzo
100 |  | Geosintetici
Geosintetici secondo norma
SN 670 090 "Geosintetici; Norma di base"
Posa e sovrapposizione
secondo indicazioni del fornitore
| 0.1 | Riferimento per la valutazione dei prodotti,
l'assistenza al progettista e la messa
in opera:
SYTEC Bausysteme AG
Neuenegg BE
Tel. 031 980 14 14
200 |  | Geosintetici per la separazione
ed il rinforzo di strati
Fornitura e posa
| 0.1 | Geosintetici con funzione di separazione e rinforzo
Geosintetici secondo norma VSS 70 241
"Geotessili; Esigenze per le
funzioni di separazione e filtrazione" e VSS 70 242
"Geosintetici; Esigenze per la
funzione di rinforzo"
| 0.11 | Geotessuti
| 0.111 | Geotessuto SYTEC SG 2000
Materia prima PP
Resistenza alla trazione l / t min. 19.4 / 19.4 kN/m
Resistenza al punzonamento min. 2.5 kN
Allungamento sotto trazione massima l / q min. 20 / 20 %
Resistenza alle intemperie min. 90 %
Resistenza all'ossidazione min. 100 anni
Dimensione del rotolo 5.25 x 200 m
Sovrapposizione minima di 0.30 m,
|  | o 0.50 m per sottofondi irregolari | m²
| 0.112 | Geotessuto SYTEC SG 3000
Materia prima PP
Resistenza alla trazione l / t min. 30.0 / 30.0 kN/m
Resistenza al punzonamento min. 3.2 kN
Allungamento sotto trazione massima l / q min. 12 / 12 %
Resistenza alle intemperie min. 90 %
Resistenza all'ossidazione min. 100 anni
Dimensione del rotolo 5.25 / 4.20 / 2.65 x 100 m
Sovrapposizione minima di 0.30 m,
|  | o 0.50 m per sottofondi irregolari | m²
| 0.113 | Geotessuto SYTEC SG 5000
Materia prima PP
Resistenza alla trazione l / t min. 50.0 / 50.0 kN/m
Resistenza al punzonamento min. 6.0 kN
Allungamento sotto trazione massima l / q min. 12 / 9 %
Resistenza alle intemperie min. 90 %
Resistenza all'ossidazione min. 100 anni
Dimensione del rotolo 5.25 x 100 m
Sovrapposizione minima di 0.30 m,
|  | o 0.50 m per sottofondi irregolari | m²
| 0.114 | Geotessuto SYTEC SG 8000
Materia prima PP
Resistenza alla trazione l / t min. 80.0 / 80.0 kN/m
Resistenza al punzonamento min. 9.5 kN
Allungamento sotto trazione massima l / q min. 12 / 9 %
Resistenza alle intemperie min. 90 %
Resistenza all'ossidazione min. 100 anni
Dimensione del rotolo 5.25 x 100 m
Sovrapposizione minima di 0.30 m,
|  | o 0.50 m per sottofondi irregolari | m²