## SYTEC Bentofix BFG X5F
Stuoie bentonitiche SYTEC Bentofix BFG X5F
Funzione: Impermeabilizzazione
100 |  | Geosintetici
Geosintetici secondo norma
SN 670 090 "Geosintetici; Norma di base"
Posa e sovrapposizione
secondo indicazioni del fornitore
200 |  | Stuoia bentonitica interagugliata
con la funzione d'impermeabilizzazione
fornitura e posa
| 0.1 | Geosintetici con funzione d'impermeabilizzazione
Geosintetici secondo norma SN EN 13361
"Geomembrane geosintetiche - caratteristiche richieste per l'uso nella
costruzione di bacini di ritenzione e dighe"
| 0.11 | Membrana geosintetica
300 |  | Stuoia bentonitica interagugliata,
armata con fibre, per:
protezione delle acque di falda, impermeabilizzazione
di dighe, laghi artificiali, biotopi, bacini di ritenzione ecc.
| 0.1 | Per la scelta dei prodotti nonché
per l'assistenza alla posa:
SYTEC Bausysteme AG
Neuenegg BE
Tel. 031 980 14 14
| 0.2 | Lavori preliminari (prestazioni dell'impresa):
Realizzazione del piano di posa +/- 1cm su tutta la superficie
Realizzazione della trincea d'ancoraggio
per fissaggio della stuoia bentonitica
Ricopertura giornaliera della stuoia posata e ancorata
con min. 30 cm di materiale fine idoneo
incl. ricopertura e costipamento
Dettagli secondo piano ……
| 0.3 | Tutti i tagli, sovrapposizioni,
adeguamenti alla geometria progettata
e tutte le regolazioni del terreno sono
inclusi nei prezzi unitari.
| 0.4 | Sono imperativamente da rispettare
le prescrizioni di posa del fornitore.
400 |  | Stuoia bentonitica interagugliata
armata con fibre
| 0.1 | Fornitura e posa della stuoia bentonitica
sul piano di posa preparato
incl. tagli e sovrapposizioni
Computo: m² di materiale fornito
secondo bolletino di fornitura
| 0.101 | Stuoia bentonitica interagugliata, armata con fibre
SYTEC Bentofix® BFG X5F
Geonontessuto di copertura riempito con 800 g/m²
di polvere bentonitica su tutta la superficie
Composizione: Membrana PE - Geotessuto di supporto -
Bentonite - Geonontessuto di copertura
Contenuto di polvere bentonitica di sodio naturale min. 4.97 kg/m²
con tenore d'acqua 10%
Index Flux (q10) < 2.8 x 10-9 (m³/m²)/s
Permeabilità ≤ 1 x 10-14 m/s
Permeabilità dei giunti ≤ 1 x 10-14 m/s
Tutti i giunti sono stagni con una semplice sovrapposizione
senza necessità di polvere bentonitica addizionale
Resistenza d’adesione min. 60 N/10cm
Membrana PE estruso sulla stuoia
Resistente contro le radici secondo SN 670 778
Dimensione del rotolo 4.85 x 40 m
Sovrapposizione minima: 0.50 m
Istruzioni per il montaggio ad inizio opera (ca. 1 ora).
La permeabilità della stuoia bentonitica, dei giunti e
la resistenza alle radici devono essere provati da certificati di prova.
Altri sistemi sono da dichiarare come varianti.
L'equivalenza al prodotto descritto in capitolato
|  | deve essere provata. | m²
| 0.11 | Istruttore per l’istruzione specifica al sistema
Istruzione del personale di cantiere e
assistenza tecnica specializzata durante la posa
del sistema di impermeabilizzazione.
|  | up = giorno, giornata di 8 ore, incluse trasferte e spese | up
| 0.2 | Lavori supplementari
| 0.201 | Raccordi a manufatti
Raccordo a muro in calcestruzzo
e pozzetti
Profilo in alluminio da 3 m
da posare in doppio
fissato con 20 tasselli per m'
10 pezzi per metro lineare e per profilo
Computo: m' di raccordo
|  | Fornitura e posa | m
| 0.202 | Raccordi a tubi
Diametro mm .........
|  | Computo m' = pezzi | pz