## SYTEC Stabisol GSC
SYTEC Fundationsstabilisierung
Funktion: Stabilisieren von Tragschichten
100 |  | Geokunststoffe
Geokunststoffe nach Norm
SN 670 090 "Geokunststoffe; Grundnorm"
Verlegeart und Überlappung
nach Angabe Lieferant.
| 0.1 | Für Produkteevaluation sowie
Projektierungs- und Einbausupport:
SYTEC Bausysteme AG
Neuenegg BE
Tel. 031 980 14 14
200 |  | Geokunststoffe zum Stabilisieren
von Tragschichten
Liefern und Verlegen
| 0.1 | Geokunststoffe mit der Funktion Stabilisieren
Geokunststoffe nach European Assessment
Document (EAD): 080013-00-0102
Anforderungen an die Funktion Stabilisieren
| 0.11 | Fundationsstabilisierungs-System
Ausmass: m² bedeckte Fläche
| 0.111 | Geogitter SYTEC Stabisol GSC 800
Rollengrösse 4.75 x 100 m
Geoverbundstoff bestehend aus:
Einlagiges, knotensteifes, biaxiales Geogitter.
Rohstoff PP
Dehnsteifigkeit bei 0.5% Dehnung l/q min. 800 kN/m
Dehnsteifigkeit bei 2.0% Dehnung l/q min. 800 kN/m
Radiale Dehnsteifigkeit bei 0.5% Dehnung l/q
jeweils 15° in Uhrzeigerrichtung gedreht J0%-0.5% min. 440 kN/m
Radiale Dehnsteifigkeit bei 2.0 % Dehnung l/q
jeweils 15° in Uhrzeigerrichtung gedreht J0%-2.0% min. 405 kN/m
Reibungseigenschaften der Stäbe
bei 20 kPa min. 11.4 kPa
bei 40 kPa min. 19.7 kPa
bei 60 kPa min. 26.2 kPa
Oxidationsbeständigkeit min. 100 Jahre
kombiniert mit einem Geovlies
Rohstoff PP
Stempeldurchdrückkraft min. 1.5 kN
Überlappung min. 50 cm
Andere Systeme / Produkte sind als
Variante, inkl. Gleichwertikeitsnachweis zu offerieren.
Der Gleichwertigkeitsnachweis beinhaltet:
- Bemessung zum Fahrbahnaufbau
- Technischer Nachweis der obgenannten Werte (DoP)
- CE-Zulassung zur Funktion Stabilisieren
Die Daten und Nachweise sind bei Submissionseingabe
|  | nachzuweisen. | m²