## Tubi in acciaio ondulato Spirel
Tubi in acciaio ondulato SYTEC Spirel e Spirel PA
100 |  | Tubi ondulati a spirale
in acciaio galvanizzato
| 0.1 | Riferimento per la valutazione dei prodotti,
l'assistenza al progettista e la messa in opera
SYTEC Bausysteme AG
Neuenegg BE
Tel. 031 980 14 14
| .200 | Per la posa e il rinfianco le prescrizioni
di posa Spirel SYTEC del fornitore
devono essere rispettate
200 |  | Tubi in acciaio ondulato con manicotti
Fornitura e posa
| .100 | Sottopassi in acciaio ondulato per |  |  |  | Materiale da magazzino senza
|  | utilizzo temporaneo o applicazione |  |  |  | dimensionamento specifico
standard per costruzioni stradali,
sistemazioni idrauliche e genio civile
| .110 | Profilo circolare SYTEC Spirel |  |  |  | Variante per utilizzo in ambiente
|  | Materia prima: acciaio, zincato min. 600 g/m² |  |  |  | agressivo: Materia prima: acciaio, zincato
|  | per un utilizzo in ambiente non aggressivo |  |  |  | min. 600 g/m² con rivestimento in PE
|  | Lunghezza dei tubi 6.0 m (misurato alla base) |  |  |  | SYTEC Trenchoat, interno e esterno
Tolleranza di produzione: +/- 5%
| .111 | Spirel DN/ID mm 300
Spessore lamiera mm 1.50
|  | Computo: m' |  |  | m
| .112 | Spirel DN/ID mm 400
Spessore lamiera mm 1.50
|  | Computo: m' |  |  | m
| .113 | Spirel DN/ID mm 500
Spessore lamiera mm 1.50
|  | Computo: m' |  |  | m
| .114 | Spirel DN/ID mm 600
Spessore lamiera mm 1.50
|  | Computo: m' |  |  | m
| .115 | Spirel DN/ID mm 800
Spessore lamiera mm 1.50
|  | Computo: m' |  |  | m
| .116 | Spirel DN/ID mm 1000
Spessore lamiera mm 1.50
|  | Computo: m' |  |  | m
| .117 | Spirel DN/ID mm 1200
Spessore lamiera mm 1.50
|  | Computo: m' |  |  | m
| .118 | Spirel DN/ID mm …
Spessore lamiera mm …
|  | Computo: m' |  |  | m
| .210 | Manicotti per SYTEC Spirel |  |  |  | Per esigenze superiori all'impermeabilità
|  | Materia prima: acciaio, zincato min. 600 g/m² |  |  |  | (p. es. Per deviazioni superficiali di
|  | per un utilizzo in ambiente non aggressivo |  |  |  | corsi d'aqua o acque chiare), sono da
prevedere die manicotti con guarnizioni
| .211 | Manicotto DN/ID mm 300 |  |  |  | (vedi Pos. 200.300)
Spessore lamiera mm 1.50
|  | Computo: pezzo |  |  | pz
| .212 | Manicotto DN/ID mm 400
Spessore lamiera mm 1.50
|  | Computo: pezzo |  |  | pz
| .213 | Manicotto DN/ID mm 500
Spessore lamiera mm 1.50
|  | Computo: pezzo |  |  | pz
| .214 | Manicotto DN/ID mm 600
Spessore lamiera mm 1.50
|  | Computo: pezzo |  |  | pz
| .215 | Manicotto DN/ID mm 800
Spessore lamiera mm 1.50
|  | Computo: pezzo |  |  | pz
| .216 | Manicotto DN/ID mm 1000
Spessore lamiera mm 1.50
|  | Computo: pezzo |  |  | pz
| .217 | Manicott DN/ID mm 1200
Spessore lamiera mm 1.50
|  | Computo: pezzo |  |  | pz
| .218 | Manicotto DN/ID mm …
Spezzore lamiera mm …
|  | Computo: pezzo |  |  | pz
| .300 | Guarnizione per manicotto DN/ID mm …
per SYTEC Spirel
|  | Computo: pezzo |  |  | pz
| .400 | Sotopassi in acciaio ondulato per |  |  |  | Fabbricazione su misura con
|  | utilizzo permanente o per esigenze superiori per |  |  |  | dimensionamento statico specifico
applicazione in costruzioni stradali,
sistemazioni idrauliche e genio civile
| .410 | Profilo circolare SYTEC Spirel |  |  |  | Variante per utilizzo in ambiente
|  | Materia prima: acciaio, zincato min. 600 g/m² |  |  |  | agressivo: Materia prima: acciaio, zincato
|  | per un utilizzo in ambiente non aggressivo |  |  |  | min. 600 g/m² con rivestimento in PE
|  | Lunghezza dei tubi 6.0 m (misurato alla base) |  |  |  | SYTEC Trenchcoat, interno e esterno
Tolleranza di produzione: +/- 5%
| .411 | Profilo circolare SYTEC Spirel
|  | Diametro | m | …………
|  | Lunghezza dei tubi | m | ………… |  | Lunghezza standard 6.0 m
|  | Lunghezza base | m | …………
|  | Lunghezza cima | m | …………
|  | Manicotti | pz | …………
inclusi:
- Angolo d'incrocio
lato valle/monte
|  | secondo piano | ° | ….. / …..
- Taglio del bordo
|  | lato valle/monte | ° | ….. / …..
- Quota taglio, altezza x
|  | lato valle/monte | m | ….. / …..
|  | Momento restistente | mm³/m' | …………
Carico e copertura:
Secondo indicazione del progettista.
Il dimensionamento statico deve
essere fornito dal fornitore del sistema.
Prevedere 1.00 mm di spessore supplementare
come riserva di corrosione
Altri sistemi sono da dichiarare separatamente come varianti.
L'equivalenza al prodotto descritto in capitolato
deve essere provata incl. calcoli statici in fase d'appalto.
|  | Computo: pezzo |  |  | pz
| .420 | Profilo appiattito SYTEC Spirel |  |  |  | Variante per utilizzo in ambiente
|  | Materia prima: acciaio, zincato min. 600 g/m² |  |  |  | agressivo: Materia prima: acciaio, zincato
|  | per un utilizzo in ambiente non aggressivo |  |  |  | min. 600 g/m² con rivestimento in PE
|  | Lunghezza dei tubi 6.0 m (misurato alla base) |  |  |  | SYTEC Trenchcoat, interno e esterno
Tolleranza di produzione: +/- 5%
| .421 | SYTEC Spirel PA profilo appiattito
|  | Tipo | PA | …………
|  | Portata / Altezza | m | ….. / …..
|  | Lunghezza dei tubi | m | ………… |  | Lunghezza massimale 6.0 m
|  | Lunghezza base | m | …………
|  | Lunghezza cima | m | …………
|  | Manicotti | pz | …………
|  | Guarnizione per manicotti | pz | …………
inclusi:
- Angolo d'incrocio
lato valle/monte
|  | secondo piano | ° | ….. / …..
- Taglio del bordo
|  | lato valle/monte | ° | ….. / …..
- Quota taglio, altezza x
|  | lato valle/monte | m | ….. / …..
|  | Momento restistente | mm³/m' | …………
Carico e copertura:
Secondo indicazione del progettista.
Il dimensionamento statico deve
essere fornito dal fornitore del sistema.
Prevedere 1.00 mm di spessore supplementare
come riserva di corrosione
Altri sistemi sono da dichiarare separatamente come varianti.
L'equivalenza al prodotto descritto in capitolato
deve essere provata incl. calcoli statici in fase d'appalto.
|  | Computo: pezzo |  |  | pz
| .500 | Supplementi
| .510 | Tagli dritti
| .511 | Taglio verticale
per Pos. 200.111 / … /
per SYTEC Spirel DN/ID mm …
|  | Computo: pezzo |  |  | pz
| .520 | Tagli obliqui
| .521 | Taglio di obliquo ° …
per Pos. 200.111 / … /
per SYTEC Spirel DN/ID mm …
|  | Computo: pezzo |  |  | pz
| .530 | Gomiti prefabbricati,
saldati e galvanizzati
| .531 | Gomito ≤ 45 °
per Pos. 200.111 / … /
per SYTEC Spirel DN/ID mm …
Lunghezza per lato m … (misura in asse)
|  | Computo: pezzo |  |  | pz
| .532 | Gomito > 45 °
per Pos. 200.111 / … /
per SYTEC Spirel DN/ID mm …
Lunghezza per lato m … (misura in asse)
|  | Computo: pezzo |  |  | pz
| .540 | Diramazioni per profili circolari e appiattiti,
prefabbricati, saldati e galvanizzati
| .541 | Diramazione, DN/ID … mm
a sinistra in direzione di deflusso
per Pos. 200.111 / … /
per SYTEC Spirel DN/ID mm …
lunghezza della diramazione … mm (misura in asse)
Angolo di raccordo in asse
orizzontale ° …
verticale ° …
Secondo piano No. …
|  | Computo: pezzo |  |  | pz
| .542 | Diramazione, DN/ID … mm
a destra in direzione di deflusso
per Pos. 200.111 / … /
per SYTEC Spirel DN/ID mm …
lunghezza della diramazione … mm (misura in asse)
Angolo di raccordo in asse
orizzontale ° …
verticale ° …
Secondo piano No. …
|  | Computo: pezzo |  |  | pz
| 0.6 | Accessori e allestimenti speciali
| 0.61 | segmenti in acciaio, prefabbricati,
saldati e galvanizzati
| 0.611 | Segmento in acciaio
con scanalatura per magra
per Pos. 200.411 / 200.421 / … /
Altezza di segmento … cm
misurato sull'asse del profilo
Scanalatura per magra L x H
Misura: ... x ... cm
Spessore lamiera: ... mm
saldata nel profilo
Secondo piano No. ….
|  | Computo: pezzo |  |  | pz
| 0.7 | Geosintetici
| 0.71 | Impermeabilizzazione per acciaio ondulato
con membrana in EPDM posa tra da due
strati di geonontessuto di protezione
secondo la norma VSS 70 243
"Geosintetici; Esigenze per la
funzione di protezione"
| 0.711 | Sistema d'impermeabilizzazione
per acciaio ondulato SYTEC
Contiene:
- geonontessuto di protezione SYTEC PPW 800
- Impermeabilizzazione SYTEC Rubberfol EPDM 1.2 mm
- geonontessuto di protezione SYTEC PPW 800
|  | Computo: m² superficie di membrana posata |  |  | m²
| 0.72 | Geosintetici con funzioni di separazione
filtrazione e di drenaggio
Geosintetici secondo la norma VSS 70 241
"Geosintetici; Esigenze per le
funzioni di separazione, filtrazione e di drenaggio"
| 0.721 | Geonontessuto SYTEC NW Medium |  |  |  | Rim.: Geonontessuto di separazione
|  | Materia prima PP |  |  |  | per strato di fondazione
Resistenza alla trazione l / t min. 12 / 12 kN/m
Resistenza al punzonamento min. 2.0 kN
Allungamento sotto trazione massima l / t min. 35 / 35 %
Resistenza alle intemperie min. 60 %
Resistenza all'ossidazione min. 100 anni
Dimensione del rotolo 5.25 / 4.00 / 2.65 / 2.00 x 100 m
Sovrapposizione minima di 0.30 m,
o 0.50 m per sottofondi irregolari
|  | Computo: m² |  |  | m²
| 0.722 | Geotessuto filtrante SYTEC HF 400 |  |  |  | Rim.: Geotessuto filtrante
|  | Resistenza alla trazione l / t min. 25.1 / 18.3 kN/m |  |  |  | per pacchetto di drenaggio
Allungamento sotto trazione massima l / t min. 13 / 14 %
Apertura di filtrazione min. / max. 0.30 / 0.50 mm
Resistenza alla intemperie min. 80 %
Resistenza all'ossidazione min. 100 anni
Dimensione del rotolo 5.25 / 2.65 / 1.30 x 100 m
Sovrapposizione minima di 0.30 m,
o 0.50 m per sottofondi irregolari
|  | Computo: m² |  |  | m²
| 0.723 | Stuoia drenante SYTECDRAIN TST 601 |  |  |  | Rim.: Stuoia drenante
|  | Nontessuto filtrante - nucleo |  |  |  | per situazione normale
drenante - nontessuto filtrante
Materia prima nucleo drenante: PP
Materia prima nontessuto filtrante: PP
Massa 1000 g/m²
Capacità di deflusso nel piano, i= 1.0
a 20 kN/m² l / t 1.9 / 0.8 l/ms
a 100 kN/m² l / t 1.0 / 0.5 l/ms
Certificato EcoBau -
Minimo Minergie-ECO 1. priorità
Dimensione del rotolo 1.90 x 35 m
Sovrapposizione minima di 0.20 m
|  | Computo: m² |  |  | m²
| 0.724 | Stuoia drenante SYTECDRAIN TDP 1250/2 |  |  |  | Rim.: Stuoia drenante
|  | Nontessuto filtrante - nucleo |  |  |  | per carico grande
drenante - nontessuto filtrante
Materia prima nucleo drenante: HDPE
Materia prima nontessuto filtrante: PP
Massa 1600 g/m²
Capacità di deflusso nel piano, i= 1.0
a 20 kN/m² l / t 4.0 / 1.6 l/ms
a 200 kN/m² l / t 3.5 / 1.2 l/ms
Dimensione del rotolo 1.50 x 20 m
Sovrapposizione minima di 0.10 m
|  | Computo: m² |  |  | m²