## Tabelle1
Géosynthetique polymérique SYTEC Rubberfol EPDM
100 |  | Géosynthétique polymérique
Protection de nappes phréatiques, de digues,
lacs artificiels, bassins de rétentions, biotopes,
etc.
| 0.1 | Référence pour l'évaluation des produits,
contrôle de qualité ainsi que
l'assistance au projeteur
SYTEC Bausysteme AG
Neuenegg BE
Tél. 031 980 14 14
| 0.2 | Préstations à effectuer
par l'entrepreneur:
Preparation du nivellement +/- 1 cm
sur le radier et les talus.
Réalisation d'une tranchée d'ancrage
selon les indications de SYTEC
pour la fixation du géosynthétique polymérique
ainsi que le recouvrement soigneux de l'étanchéité
posée et ancrée dans la tranchée.
Détails voir selon plan .............
| 0.3 | Exécution des travaux
Le géosyntéthique polymérique posé et le nontissé de protection
doivent être fixés (provisoirement ou définitivement)
et lestés chaque jour.
Ces travaux sont à inclure dans les prix unitaires.
| 0.4 | Toutes les découpes du géosynthétique polymérique et du
nontissé de protection résultant en cas d'adaptation à la forme
de la surface à étancher et des adaptations de terrain
sont à inclure dans les prix unitaires.
| 0.5 | Dimensions:
Géosynthétique polymérique et nontissé
surface effectivement posée
200 |  | Couche de support, couche de protection
| 0.1 | Fourniture, pose et soudures
du non-tissé de protection sur la surface préparée,
Chevauchement des joints d'au moins 30 cm.
En une seule étape. Fixé par points et
fixé provisoirement dans une tranchée d'ancrage.
| 0.101 | Nontissé de protection SYTEC PPW 800
Matière première PP blanc
Masse min. 800 g/m²
Résistance à la traction l / t min. 51 / 56 kN/m
Résistance au poinçonnement min. 8.5 kN
Résistance à la perforation max. 6 mm
Résistance à l'oxydation min. 100 ans
Dimension du rouleau 2.20 x 25 m
Recouvrement minimal: 0.30 m,
|  | si les surfaces inclinées / verticales: 0.50 m | m2
| 0.114 | Nontissé de protection SYTEC PPW 1200
Matière première PP blanc
Masse min. 1200 g/m²
Résistance à la traction l / t min. 70 / 90 kN/m
Résistance au poinçonnement min. 13.5 kN
Résistance à la perforation max. 0 mm
Protection contre l'effet d'un impact 60 %
Résistance à l'oxydation min. 100 ans
Dimension du rouleau 4.00 x 20 m
Recouvrement minimal: 0.30 m,
|  | si les surfaces inclinées / verticales: 0.50 m | m²
| 0.102 | Nontissé de protection SYTEC PPW .......
Matière première PP blanc
Masse min. ....... g/m²
|  | Dimension du rouleau ..... x .... m | m2
| 0.2 | Géocomposite
Comme drainage de surface et composite de
protection. Fourniture et pose en une seule étape.
En plus du nontissé de protection pos. 200.101
| 0.201 | Natte de drainage
SYTECDRAIN TST 601
Nontissé filtrant - couche drainante -
nontissé filtrant
Matière première couche drainante: PP
Matière première nontissé filtrant: PP
Masse 1000 g/m²
Capacité de débit dans le plan, i= 1.0
à 20 kN/m² l / t 1.9 / 0.8 l/ms
à 100 kN/m² l / t 1.0 / 0.5 l/ms
Indice d’amélioration de l’isolation contre le bruit de choc 34 dB
Certifié EcoBau -
min. Minergie-ECO 2e priorité
Dimension du rouleau 1.90 x 35 m
|  | Recouvrement minimal: 0.20 m | m2
300 |  | Géosynthétique polymérique
| 0.1 | Fourniture, pose et vulcanisation
du géosynthétique sur le nontissé.
En une seule étape
| 0.101 | Installation de chantier
SYTEC Rubberfol EPDM
|  | Par étape et trajet | p
| 0.102 | Géosynthétique polymérique
SYTEC Rubberfol EPDM 1.0 mm
Matière première: EPDM
Epaisseur: 1.0 mm
Densité: 1.20 kg/m2
Résistance à la traction min. 10 kN/m
Allongement sous traction: min. 400 %
Résistance aux intempéries: 10 ans de garantie
Dimensions de rouleau: variabel
Recouvrement minimal: 0.20 m
Joints vulcanisés à froid
|  | Selon détails du fournisseur | m2
| 0.103 | Géosynthétique polymérique
SYTEC Rubberfol EPDM 1.2 mm
Matière première: EPDM
Epaisseur: 1.2 mm
Densité: 1.40 kg/m2
Résistance à la traction min. 10 kN/m
Allongement sous traction: min. 400 %
Résistance aux intempéries: 20 ans de garantie
Dimensions de rouleau: variabel
Recouvrement minimal: 0.20 m
Joints vulcanisés à froid
|  | Selon détails du fournisseur | m2
400 |  | Raccords aux ouvrages
| 0.1 | Raccords aux ouvrages en béton
| 0.101 | Raccords au-dessus de l'eau non visible
sur une surface en béton lisse:
Rubberfol collé sur le béton
avec une masse adhésive spéciale.
Finition avec profil en aluminium.
Fixation par chevilles.
(Tampons d'ancrage M6 en inox 7 pcs/m')
|  | Selon détails du fournisseur | m
| 0.102 | Raccords en dessous de l'eau visible
sur une surface en béton lisse:
Rubberfol collé sur le béton
avec une masse adhésive spéciale.
Finition avec profil en aluminium.
Fixation par chevilles.
(Tampons d'ancrage M6 en inox 7 pcs/m')
incl. couverture supplémentaire du profil
|  | Selon détails du fournisseur | m
| 0.103 | Raccords sous l'eau
sur une surface en béton lisse:
Profil en acier inox 40x8 mm fixé avec chevilles
sur cordon d'étanchement en caoutchouc 40x5 mm
|  | Selon détails du fournisseur | m
| 0.2 | Raccords aux tuyaux
en matière synthétique:
Rubberfol collé sur le tuyau
avec une masse adhésive spéciale.
Fixé avec une bride sur le tuyau.
| 0.201 | Diamètre jusqu'à cm 15 | p
| 0.202 | Diamètre cm ..... | p