## Tabelle1
Natte d'étanchéité en bentonite SYTEC Bentofix BFG X5F
Fonction: Barrière
100 |  | Géosynthétique
Géosynthétique selon norme
SN 670 090 "Géosynthétique; Norme de base"
Mise en place et recouvrement
selon fournisseur
200 |  | Barrière géosynthétique
avec la fonction "barrière"
Fourniture et pose
| 0.1 | Géosynthétique avec la fonction barrière
Géosynthétiques selon norme SN EN 13361
"Géomembranes, géosynthétiques bentonitiques -
Caractéristiques requises pour l'utilisation
dans la construction des réservoirs et des barrages"
| 0.11 | Barrière géosynthétique
100 |  | Natte d'étanchéité en bentonite,
armée de fibres, pour:
Protection de nappes phréatiques, de digues
de lacs, de réservoirs et de biotopes.
Etanchéité de construction en béton etc.
| 0.1 | Référence pour l'évaluation des produits,
contrôle de qualité ainsi que
l'assistance au projeteur
et à la mise en place
SYTEC Bausysteme AG
Neuenegg BE
Tél. 031 980 14 14
0.2
Préstations à effectuer
par l'entrepreneur:
Réglage fin de la forme +/- 1 cm et des talus
Réalisation d'une tranchée d'ancrage
pour la fixation des nattes de bentonite.
Couverture soigneuse de la natte de
bentonite posée et ancrée chaque
jour avec min. 30 cm de la terre fine
yc. compactage.
Détails voir selon plan .............
| 0.3 | Tous les coupes, recouvrements et
joints avec de la pâte de bentonite,
ainsi que les adaptations de la géométrie
doivent être inclues dans les prix unitaires.
| 0.4 | Les prescriptions de mise an place
du fournisseur sont à respecter.
200 |  | Natte de bentonite armée de fibres
| 0.1 | Fourniture et mise en place
de la natte de bentonite sur la
couche de forme préparée
yc. coupes et recouvrement
Métré: quantité livrée selon
bulletin de livraison en m2
| 0.101 | Natte de bentonite armée de fibres
SYTEC Bentofix® BFG X5F
Aiguilletage sur toute la surface avec
géonontissé remplie sur toute la surface
avec de poudre de Na-bentonite
Eléments constitutifs: Membrane PE - géotisse de support -
Bentonite - géonontissé de couverture
Teneur en poudre de bentonite min. 5.0 kg/m2
Teneur en eau ≤ 10%
Contenu de montmorillonite (XRD) 85 %
Perméabilité ≤ 1 x 10-14 m/s
Perméabilité des joints ≤ 1 x 10-14 m/s
Le recouvrement doit être effectué sans distribution
supplémentaire de bentonite
Résistance d’adhérence min. 60 N/10 cm
Revêtement PE extrudé uniformément sur la natte
Résistante aux racines selon SN 670 778
Dimension 4.85 x 40 m
Recouvrement minimal: 0.50 m
Instruction de montage en début de construction
La permeabilité de la natte, des joints et la résistance aux racines
doit être justifier avec des certificats d'essai
D'autres systèmes sont à proposer en variante.
L'équivalence doit être prouvée
|  | à la remise de la soumission. | m2
| 0.2 | Travaux supplémentaires
| 0.201 | Raccords aux ouvrages
Raccords aux murs en béton et regards avec
Barre de fixation en alu L = 3 m
Barre posé en double
fixé par 5 chevilles inox 14 p/m'
7 pièces par m' et par barre
Métré: m' de raccord
Livraison et pose
|  | Liefern und Montieren | m
| 0.202 | Raccords aux tuyaux
diamètre mm .........
|  | Métré: par pièce | p