## SYTEC GeoRem
Géocomposite de dépollution SYTEC GeoRem
Séparation, filtration, séquestration des métaux lourds et bioremédiation des hydrocarbures
100 |  | Géocomposite de dépollution
Mise en place et recouvrement
selon fournisseur
| 0.1 | Référence pour l'évaluation des produits,
l'assistance au projeteur et à la mise
en place:
SYTEC Bausysteme AG
Neuenegg BE
Tél. 031 980 14 14
200 |  | Géosynthétique stabilisé mécaniquement
pour séparation, filtration et séquestration des métaux lourdes
et bioremédiatuion des hydrocarbures sous des bassins infiltrations,
sous éspaces revégétalisés, place parking et similaire
Fourniture et pose
| 0.1 | Géosynthétique
| 0.101 | Géocomposite de décontamination SYTEC GeoRem
Matière première: PP, charbon actif, biomasse
Masse: 580 g/m²
Résistance à la traction l / t min. 23 / 29 kN/m
Allongement sous traction max. l / t min. 57 / 63 %
Résistance au poinçonnement min. 5.6 kN
Débit perpendiculaire au plan pour
une colonne d’eau de 50 mm min. 53 l/m²s
Ouverture de filtration min. / max. 0.06 / 0.12 mm
Résistance aux intempéries min. 60 %
Résistance à l'oxydation min. 100 ans
Performances de séquestration des métaux lourds selon fiche technique
Performances de bioremédiation par dégradation des hydrocarbures selon fiche technique
et selon fiche technique
Dimension du rouleau 4.00 x 50 m
Recouvrement minimal: 0.30 m,
si le terrain n'est pas réglé: 0.50 m
D'autres systèmes sont à proposer en variante.
L'équivalence (incl. justifications techniques
des valeurs susmentionnées doit être prouvée)
à la remise de la soumission.
|  | Métré: surface posée | m²