## SYTEC TerraStop
Erdbewehrtes Stützsystem SYTEC TerraStop
100 |  | Böschungssicherung,
Rutschsanierung für Böschungs-
neigungen bis 40°
| 0.1 | Für Produkteevaluation sowie
Projektierungs- und Baustellensupport:
SYTEC Bausysteme AG
Neuenegg BE
Tel. 031 980 14 14
| 0.2 | Beim Einbauen und Hinterfüllen sind
sind die Einbauvorschriften SYTEC TerraStop
des Systemlieferanten einzuhalten.
200 |  | Material liefern und einbauen für das
Stützsystem bei Damm-
schüttungen und Böschungs-
sicherungen, mit Ablad im
Bereich der Baustelle.
| 0.1 | Böschungssicherungssystem
SYTEC TerraStop
Stützsystem bis 40°
mit Extensivbegrünung
| 0.2 | Geokunststoffe
Geokunststoffe nach Norm
SN 670 090 "Geokunststoffe; Grundnorm"
Verlegeart und Ueberlappung
nach Angabe Lieferant
| 0.21 | Geokunststoffe mit der Funktion Bewehren
Geokunststoffe nach Norm VSS 70 242
"Geokunststoffe; Anforderungen für die
Funktion Bewehren"
| 0.211 | SYTEC Erdbewehrung
knotensteif
Typ: …………………
Rollengrösse … x … m
Rohmaterial …..
Überlappung min. cm …..
Bewehrungstiefe und Abstand der
Bewehrungslagen gemäss Dimen-
sionierung Lieferant.
Nutzungsdauer min. 100 Jahre
Andere Systeme sind als Varianten
separat zu deklarieren. Die Gleichwertigkeit
zum ausgeschriebenen System (inkl. Bemessung)
ist bei Submissionseingabe nachzuweisen.
Abminderungsfaktoren der Erdbewehrung sind
durch Prüfberichte unabhängiger Prüfinstitute
zu belegen.
|  | Ausmass: m² | m²
| 0.22 | Geokunststoffe mit der Funktion Trennen,
Filtern und Drainieren von Schichten
Geokunststoffe nach Norm VSS 70 241
"Geokunststoffe; Anforderungen für die
Funktionen Trennen, Filtern, Drainieren"
| 0.221 | Geovlies SYTEC NW Medium |  | Bem.: Trennvlies für Fundationsschicht
Rohstoff PP
Zugfestigkeit l / q min. 12 / 12 kN/m
Stempeldurchdrückkraft min. 2.0 kN
Höchstzugkraftdehnung l / q min. 35 / 35 %
Witterungsbeständigkeit min. 60 %
Oxidationsbeständigkeit min. 100 Jahre
Rollengrösse 5.25 / 4.00 / 2.65 / 2.00 x 100 m
Mindestüberlappung 0.30 m,
bzw. 0.50 m bei unebenem Planum
|  | Ausmass: m² | m²
| 0.222 | Geofiltergewebe SYTEC HF 400 |  | Bem.: Filtergewebe für Sickerleitung
Zugfestigkeit l / q min. 25.1 / 18.3 kN/m
Höchstzugkraftdehnung l / q min. 13 / 14 %
Stempeldurchdrückkraft min. 2.6 kN
Durchfluss senkrecht zur Ebene
bei 50 mm Wassersäule min. 90 l/m²s
Öffnungsweite min. / max. 0.30 / 0.50 mm
Witterungsbeständigkeit min. 80 %
Oxidationsbeständigkeit min. 100 Jahre
Rollengrösse 5.25 / 2.65 / 1.30 x 100 m
Mindestüberlappung 0.30 m,
bzw. 0.50 m bei unebenem Planum
|  | Ausmass: m² | m²
| 0.223 | Drainagematte SYTECDRAIN TST 601 |  | Bem.: Drainagematte für
|  | Filtervlies - Sickerkörper - Filtervlies |  | normale Anforderungen
Rohstoff Sickerkörper: PP
Rohstoff Filtervlies: PP
Masse 1000 g/m²
Wasserableitvermögen in der Ebene, i= 1.0
bei 20 kN/m² l / q 1.9 / 0.8 l/ms
bei 100 kN/m² l / q 1.0 / 0.5 l/ms
Witterungsbeständigkeit min. 80 %
Oxidationsbeständigkeit min. 100 Jahre
EcoBau zertifiziert -
min. Minergie-ECO 1. Priorität
Rollengrösse 1.90 x 35 m
Mindestüberlappung 0.20 m
|  | Ausmass: m² | m²
| 0.224 | Drainagematte SYTECDRAIN TDP 1250/2 |  | Bem.: Drainagematte für
|  | Filtervlies - Drainagenetz - Filtervlies |  | hohe Überschüttungen
Rohstoff Drainagenetz: HDPE
Rohstoff Filtervlies: PP
Masse 1600 g/m²
Wasserableitvermögen in der Ebene, i= 1.0
bei 20 kN/m² l / q 4.0 / 1.6 l/ms
bei 200 kN/m² l / q 3.5 / 1.2 l/ms
Witterungsbeständigkeit min. 80 %
Oxidationsbeständigkeit min. 100 Jahre
Rollengrösse 1.50 x 20 m
Mindestüberlappung 0.10 m
|  | Ausmass: m² | m²
| 0.3 | Erosionsschutz zu SYTEC TerraStop
| 0.31 | Erosionsschutz mit verrotbaren Naturfasermatten
für nachträgliche Ansaat
Ausmass: m²
| 0.311 | Kokosgewebe SYTEC K-Tex 400
Rohstoff: Kokos
Flächengewicht 400 g/m²
|  | Rollengrösse 2.00 x 50 m | m²
| 0.312 | Kokosgewebe SYTEC K-Tex 700
Rohstoff: Kokos
Flächengewicht 700 g/m²
|  | Rollengrösse 2.00 x 50 m | m²
| 0.213 | Jutegewebe SYTEC J-Tex
Rohstoff: Jute
Flächengewicht 500 g/m²
|  | Bündelgrösse 1.22 x 50 m | m²
| 0.4 | Befestigungsmaterial
für verrotbaren Erosionsschutz
| 0.41 | Krampen zur Befestigung von
Erosionsschutzprodukten
Ausmass: Stück
| 0.411 | SYTEC U-Krampen
Rohstoff: Rohstahl
|  | Masse: 6 x 200 mm | Stk
| 0.412 | SYTEC U-Krampen
Rohstoff: Rohstahl
|  | Masse: 6 x 300 mm | Stk
| 0.413 | SYTEC Biolock
Holzpflock aus Buche mit Querdübel
|  | Masse: 10 x 20 x 300 mm | Stk
| 0.5 | Begrünungssystem
| .501 | Installation pro Etappe
|  | Ausmass: Stück | Stk
| 0.502 | Mikrohumusierung SYTEC TerraGreen |  | Bem.: Begrünungsgarantie beinhaltet
|  | Samenmischung SYTEC Terra |  | eine Begrünungskontrolle, ggf.
|  | inkl. SYTEC Begrünungsgarantie |  | eine Nachbegrünung, Beratung
|  | Ausmass: m² | m² | durch Experten bei weiteren
Massnahmen
| .503 | Nasssaatbegrünung
SYTEC Natura Premium
100% Schweizer Samenmischung,
mit hoher Artenvielfalt
|  | Ausmass: m² | m²
300 |  | Dammbau
| 0.1 | Lieferung und Einbau von Fremdmaterial franko
Verwendungsstelle bzw. Zwischendeponie
| 0.11 | Liefern, einbringen, planieren und verdichten
von ungebundenem Kiesgemisch UG 0/45
als Unterlage von Dammbauten.
Kiesunterlage horizontal und im Gefälle bis 1 : 4
Bauteil: Ganze Baustelle
Ausmass: ………
| 0.111 | Schichtdicke cm 20 | m³
| 0.112 | Schichtdicke cm 21 bis 50 | m³
| 0.2 | Lieferung und Einbau von geeignetem Schüttmaterial für
Dammbau ab Deponie oder Anfallstelle des Unternehmers
| 0.21 | Liefern, einbringen und verdichten, maschinell
von dammbaufähigem Schüttmaterial
(Dmax. 150 mm, Wassergehalt Wopt ±1%)
Einbau in Schichten auf ganzer
Höhe des Stütztsystems
zu Pos. 200.100
Dämme ohne Böschung und Planum
Bauteil: SYTEC TerraStop
ganze Baustelle
Maschineller Einbau in Schichten
von 30 cm, inkl. Verdichten
ME-Wert (nach VSS/SNV)
Mpa ≥ 30 Mpa oder Proctor ≥ 97 %
Ausmass: fest
Senkrechte Systemhöhe m ………
| 0.211 | Einbaubreite bis cm 250
|  | Ausmass: m³ | m³
| 0.212 | Einbaubreite cm 250 bis 500
|  | Ausmass: m³ | m³
| 0.213 | Einbaubreite cm ………
|  | Ausmass: m³ | m³
| 0.3 | Zuschläge
| 0.311 | Lieferung und Handeinbau von klumpenfreiem,
feinkörnigem, Erdmaterial an der Böschungsoberfläche
Material ab Baustellendepot
Schichtdicke 5 cm
|  | Ausmass: m³ fest | m³