## SYTECDRAIN TDP
Drainage- und Bautenschutzmatte SYTECDRAIN TDP
Funktion Drainieren
100 |  | Geokunststoffe
Geokunststoffe nach Norm
SN 670 090 "Geokunststoffe; Grundnorm"
Verlegeart und Überlappung
nach Angabe Lieferant
| 0.1 | Für Produkteevaluation sowie
Projektierungs- und Einbausupport:
SYTEC Bausysteme AG
Neuenegg BE
Tel. 031 980 14 14
200 |  | Geokunststoffe zum Drainieren
und Trennen von Schichten
Liefern und Verlegen
| 0.1 | Geokunststoffe mit der Funktion Drainieren
Geokunststoffe nach Norm VSS 70 241
"Geokunststoffe; Anforderungen für die
Funktionen Trennen, Filtern, Drainieren"
| 0.11 | Geokomposite
| 0.111 | Drainagematte SYTECDRAIN TDP 1250/2
Filtervlies - Drainagenetz - Filtervlies
Rohstoff Drainagenetz: HDPE
Rohstoff Filtervlies: PP
Masse 1600 g/m²
Wasserableitvermögen in der Ebene, i= 1.0
bei 20 kN/m² l / q 4.0 / 1.6 l/ms
bei 200 kN/m² l / q 3.5 / 1.2 l/ms
Witterungsbeständigkeit min. 80 %
Oxidationsbeständigkeit min. 100 Jahre
Rollengrösse 1.50 x 20 m
|  | Mindestüberlappung 0.10 m | m²