## SYTEC S
Steinschlagschutz SYTEC S
Temporärer Steinschlagschutz
100 |  | Böschungssicherung
Steinschlagschutz
| 0.1 | Für Produkteevaluation sowie
Projektierungs- und Einbausupport:
SYTEC Bausysteme AG
Neuenegg BE
Tel. 031 980 14 14
200 |  | Steinschlagschutz zur Befestigung
auf Felsoberflächen im Verkehrswegebau,
Landschaftsbau, Grund- und Tiefbau
Liefern und Verlegen
| .100 | Temporärer Steinschlagschutz mit Geogitter
| .110 | Gewobenes Geogitter mit PVC-Beschichtung
| .111 | Gewobenes Geogitter SYTEC S 60/60
Rohstoff PET
Zugfestigkeit l / q min. 60 / 60 kN/m
Höchstzugkraftdehnung l / q min. 14.5 / 14.5 %
Maschenöffnungsweite 25 x 25 mm
Oxidationsbeständigkeit min. 100 Jahre
Rollengrösse 5.25 x 100 m
Mindestüberlappung: 0.25 m
|  | Ausmass: m² | m²
| .200 | Verbinden der Geogitter
SYTEC PP-Verbindungsband
|  | Ausmass: Meter | m
300 |  | Befestigungsmaterial
für temporären Steinschlagschutz
| .100 | Befestigung des Steinschlagschutzes
auf Felsoberflächen
| .110 | Befestigungsnagel 200 mm
mit Unterlagsscheibe D = 70 mm
|  | Ausmass: Stück | Stk
| .111 | Befestigungsnagel 300 mm
mit Unterlagsscheibe D = 70 mm
|  | Ausmass: Stück | Stk
| .200 | Ankersysteme zur Befestigung
des Steinschlagschutzes auf
Felsoberflächen
| .210 | Felsankersystem für den Einsatz
in verwittertem und zerklüftetem Fels
bestehend aus:
Mutter, Ankerplatte, Ankerstab
und Mörtelpatrone
| .211 | Mutter 30°, ballig, feuerverzinkt
zu Ankerstab Ø 20 mm
|  | Ausmass: Stück | Stk
| .212 | Ankerplatte 30°, ballig, feuerverzinkt
Abmessung 150 x 150 x 10 mm
zu Ankerstab Ø 20 mm
|  | Ausmass: Stück | Stk
| .213 | Ankerstab Ø 20 mm, feuerverzinkt
Länge 1000 mm
|  | Ausmass: Stück | Stk
| .214 | Ankerstab Ø 20 mm, feuerverzinkt
Länge 1500 mm
|  | Ausmass: Stück | Stk
| .215 | Ankerstab Ø 20 mm, feuerverzinkt
Länge 2000 mm
|  | Ausmass: Stück | Stk
| .216 | Mörtelpatrone
Abmessung 28 x 300 mm
|  | Ausmass: Stück | Stk
| .300 | Ankersystem zur Befestigung
des Steinschlagschutzes in
Lockergestein
| .310 | Seilankersytem für den Einsatz
in Lockergesteinböden
bestehend aus:
Netzplatte, Ankerseil und Ankerschuh
Einbau von Hand oder mittels
Motoreinschlagramme
| .311 | Seilanker SYTEC SmartLock S
Netzplatte Ø 100 mm, aluzinkbeschichtet
mit integriertem Spannverschluss
Einbindelänge 1000 mm
max. Betriebslast 400 kg
|  | Ausmass: Stück | Stk
| .312 | Seilanker SYTEC SmartLock L
Netzplatte Ø 150 mm,
aluzinkbeschichtet, grün plastifiziert
mit integriertem Spannverschluss
Einbindelänge 1500 mm
max. Betriebslast 1'250 kg
|  | Ausmass: Stück | Stk
| .400 | Stahlseile
| .411 | Stahlseil, verzinkt
Durchmesser 6.00 mm
Reisskraft min. 2'200 kg
|  | Ausmass: Meter | m
| .412 | Stahlseil, verzinkt
Durchmesser 8.00 mm
Reisskraft min. 3'900 kg
|  | Ausmass: Meter | m
| .413 | Stahlseil, verzinkt
Durchmesser 10.00 mm
Reisskraft min. 6'100 kg
|  | Ausmass: Meter | m
| .414 | Stahlseil, verzinkt
Durchmesser 12.00 mm
Reisskraft min. 8'800 kg
|  | Ausmass: Meter | m
| .500 | Seilkauschen
| .511 | Seilkausche
Durchmesser 6.00 mm
|  | Ausmass: Stück | Stk
| .512 | Seilkausche
Durchmesser 8.00 mm
|  | Ausmass: Stück | Stk
| .513 | Seilkausche
Durchmesser 10.00 mm
|  | Ausmass: Stück | Stk
| .514 | Seilkausche
Durchmesser 12.00 mm
|  | Ausmass: Stück | Stk
| .600 | Seilklemmen nach DIN 741
| .611 | Seilklemme
Durchmesser 6.00 mm
|  | Ausmass: Stück | Stk
| .612 | Seilklemme
Durchmesser 8.00 mm
|  | Ausmass: Stück | Stk
| .613 | Seilklemme
Durchmesser 10.00 mm
|  | Ausmass: Stück | Stk
| .614 | Seilklemme
Durchmesser 12.00 mm
|  | Ausmass: Stück | Stk
| .700 | Seilspanner
| .711 | Seilspanner mit Haken
Durchmesser 6.00 mm
|  | Ausmass: Stück | Stk
| .712 | Seilspanner mit Haken
Durchmesser 8.00 mm
|  | Ausmass: Stück | Stk
| .713 | Seilspanner mit Haken
Durchmesser 10.00 mm
|  | Ausmass: Stück | Stk
| .714 | Seilspanner mit Haken
Durchmesser 12.00 mm
|  | Ausmass: Stück | Stk
| .715 | Seilspanner mit Öhse
Durchmesser 6.00 mm
|  | Ausmass: Stück | Stk
| .716 | Seilspanner mit Öhse
Durchmesser 8.00 mm
|  | Ausmass: Stück | Stk
| .717 | Seilspanner mit Öhse
Durchmesser 10.00 mm
|  | Ausmass: Stück | Stk
| .718 | Seilspanner mit Öhse
Durchmesser 12.00 mm
|  | Ausmass: Stück | Stk