## SYTEC Secutex Green
Geonontessuto SYTEC Secutex Green
Funzioni di separazione e filtrazione (temporaneo)
100 |  | Geonontessuto
Posa e sovrapposizione
secondo indicazioni del fornitore
| 0.1 | Riferimento per la valutazione dei prodotti,
l'assistenza al progettista e la messa
in opera:
SYTEC Bausysteme AG
Neuenegg BE
Tel. 031 980 14 14
200 |  | Geotessile legato meccanicamente
per la separazione e il filtraggio (temporaneo)
100% biodegradabile
Fornitura e posa
| 0.1 | Geonontessuto, monostrato
| 0.101 | Geonontessuto SYTEC Secutex Green 30G1
Materia prima: organica
Resistenza alla trazione l / q: 6 /8 kN/m
Allungamento sotto trazione l / q: 40 / 30 %
Resistenza al punzonamento: 1.1 kN
Apertura di filtrazione: 0.75 mm
Flusso perpendicolare al piano
a 50 mm di colonna d’acqua: 55 l/m²s
Resistenza alla intemperie: stabile ai raggi UV
Degradabilità certificata nei terreni naturali
Degradabilità certificata nel compostaggio
Degradabilità certificata in ambiente naturale di acqua dolce
domestico e industriale
Dimensione del rotolo 4.00 x 75 m
Sovrapposizione minima di 0.30 m,
o 0.50 m per sottofondi irregolari
Altri prodotti sono da dichiarare separatamente
come variante. L'equivalenza al prodotto descritto
in capitolato deve essere provata (incl. certificati
di degradabilità) in fase d'appalto.
|  | Computo: superficie posata | m²