## Tabelle1
Fibres à haute résistance pour enrobés bitumineux FiberForce®
Recommandation de texte de soumission selon CAN 223
400 |  | Enrobés bitumineux compactés (1)
Référence pour l'évaluation des produits,
l'assistance au projeteur et à la mise en place:
SYTEC Bausysteme AG
Neuenegg BE
Tél. 031 980 14 14
4X0 |  | Enrobé bitumineux AC type X
Livraison, pose et compactage
4X1 |  | Mise en oeuvre à la machine et
compactage de couches de base
| 0.1 | AC T XX
Liant: XX
Ajout: Fibres d'aramide à haute résistance FiberForce®
500 g de mélange de fibre / tonne d'enrobé bitumineux
Longueur minimale des fibres: L = 19mm
Degré d'homogénéité:
Taux de récupération 80%
D’autres produits sont à proposer en variante
L’équivalence avec le produit demandé en soumission
est à démontrer avec des résultats d’essais conformes
aux normes faits par des laboratoires accrédités.
| 0.11 | Métré: masse.
| 0.115 | d mm: XX | t
4X0 |  | Enrobé bitumineux AC type X
Livraison, pose et compactage
4X2 |  | Mise en oeuvre à la machine et
compactage de couches de liaison
| 0.1 | AC B XX
Liant: XX
Ajout: Fibres d'aramide à haute résistance FiberForce®
500 g de mélange de fibre / tonne d'enrobé bitumineux
Longueur minimale des fibres: L = 19mm
Degré d'homogénéité:
Taux de récupération 80%
D’autres produits sont à proposer en variante
L’équivalence avec le produit demandé en soumission
est à démontrer avec des résultats d’essais conformes
aux normes faits par des laboratoires accrédités.
| 0.11 | Métré: masse.
| 0.115 | d mm: XX | t
4X2 |  | Mise en oeuvre à la machine et
compactage de couches de roulement
| 0.1 | AC XX
Liant: XX
Ajout: Fibres d'aramide à haute résistance FiberForce®
500 g de mélange de fibre / tonne d'enrobé bitumineux
Longueur minimale des fibres: L = 19mm
Degré d'homogénéité:
Taux de récupération 80%
D’autres produits sont à proposer en variante
L’équivalence avec le produit demandé en soumission
est à démontrer avec des résultats d’essais conformes
aux normes faits par des laboratoires accrédités.
| 0.11 | Métré: masse.
| 0.115 | d mm: XX | t
500 |  | Enrobés bitumineux compactés (2)
Référence pour l'évaluation des produits,
l'assistance au projeteur et à la mise en place:
SYTEC Bausysteme AG
Neuenegg BE
Tél. 031 980 14 14
520 |  | Enrobé bitumineux semi-dense
Livraison, pose et compactage
521 |  | Enrobés semi-dense SDA
Mise en oeuvre à la machine et
compactage de couches de roulement
| 0.1 | SDA X - XX
Liant: XX
Ajout: Fibres d'aramide à haute résistance FiberForce®
500 g de mélange de fibre / tonne d'enrobé bitumineux
Longueur minimale des fibres: L = 19mm
Degré d'homogénéité:
Taux de récupération 80%
D’autres produits sont à proposer en variante
L’équivalence avec le produit demandé en soumission
est à démontrer avec des résultats d’essais conformes
aux normes faits par des laboratoires accrédités.
| 0.11 | Métré: masse.
| 0.115 | d mm: XX | t