## Asphaltfasern FiberForce
Hochzugfeste Asphaltfasern FiberForce®
Empfehlung Devistext nach NPK 223
400 |  | Walzasphalt (1)
Für Produkteevaluation sowie
Projektierungs- und Einbausupport:
SYTEC Bausysteme AG
Neuenegg BE
Tel. 031 980 14 14
4X0 |  | Asphaltmischgut AC Typ X
Liefern, Einbauen und verdichten
4X1 |  | Tragschichten maschinell
einbauen und verdichten
| 0.1 | AC T XX
Bindemittel: XX
Zusatz: Hochzugfeste Aramidfasern FiberForce®
500 g Fasermischung pro Tonne Belag
Faser-Mindestlänge: L = 19mm
Homogenisierungsgrad:
Wiederfindungsrate 80%
Andere Produkte sind als Varianten
separat zu deklarieren. Die Gleichwertigkeit
zum ausgeschriebenen Produkt ist mit
Prüfberichten bei Submissionseingabe nachzuweisen.
(Prüfberichte normkonformer Leistungstest akkreditierter Prüflabore)
| 0.11 | Ausmass: Masse
| 0.115 | d mm: XX | t
4X0 |  | Asphaltmischgut AC Typ X
Liefern, Einbauen und verdichten
4X2 |  | Binderschichten maschinell
einbauen und verdichten
| 0.1 | AC B XX
Bindemittel: XX
Zusatz: Hochzugfeste Aramidfasern FiberForce®
500 g Fasermischung pro Tonne Belag
Faser-Mindestlänge: L = 19mm
Homogenisierungsgrad:
Wiederfindungsrate 80%
Andere Produkte sind als Varianten
separat zu deklarieren. Die Gleichwertigkeit
zum ausgeschriebenen Produkt ist mit
Prüfberichten bei Submissionseingabe nachzuweisen.
(Prüfberichte normkonformer Leistungstest akkreditierter Prüflabore)
| 0.11 | Ausmass: Masse
| 0.115 | d mm: XX | t
4X2 |  | Deckschichten maschinell
einbauen und verdichten
| 0.1 | AC XX
Bindemittel: XX
Zusatz: Hochzugfeste Aramidfasern FiberForce®
500 g Fasermischung pro Tonne Belag
Faser-Mindestlänge: L = 19mm
Homogenisierungsgrad:
Wiederfindungsrate 80%
Andere Produkte sind als Varianten
separat zu deklarieren. Die Gleichwertigkeit
zum ausgeschriebenen Produkt ist mit
Prüfberichten bei Submissionseingabe nachzuweisen.
(Prüfberichte normkonformer Leistungstest akkreditierter Prüflabore)
| 0.11 | Ausmass: Masse
| 0.115 | d mm: XX | t
500 |  | Walzasphalt (2)
Für Produkteevaluation sowie
Projektierungs- und Einbausupport:
SYTEC Bausysteme AG
Neuenegg BE
Tel. 031 980 14 14
520 |  | Semidichter Asphalt SDA
Liefern, Einbauen und verdichten
521 |  | Semidichter Asphalt SDA
für Deckschichten liefern, maschinell
einbauen und verdichten
| 0.1 | SDA X - XX
Bindemittel: XX
Zusatz: Hochzugfeste Aramidfasern FiberForce®
500 g Fasermischung pro Tonne Belag
Faser-Mindestlänge: L = 19mm
Homogenisierungsgrad:
Wiederfindungsrate 80%
Andere Produkte sind als Varianten
separat zu deklarieren. Die Gleichwertigkeit
zum ausgeschriebenen Produkt ist mit
Prüfberichten bei Submissionseingabe nachzuweisen.
(Prüfberichte normkonformer Leistungstest akkreditierter Prüflabore)
| 0.11 | Ausmass: Masse
| 0.115 | d mm: XX | t