## SYTEC Bentofix AFG Green
Natte d'étanchéité en bentonite SYTEC Bentofix AFG Green
100 |  | Barrière naturelle
200 |  | Natte d'étanchéité en bentonite,
armée de fibres, pour:
Protection de nappes phréatiques, de digues
de lacs, de réservoirs et de biotopes.
Etanchéité de construction en béton etc.
| 0.1 | Référence pour l'évaluation des produits,
contrôle de qualité ainsi que
l'assistance au projeteur
et à la mise en place
SYTEC Bausysteme AG
Neuenegg BE
Tél. 031 980 14 14
| 0.2 | Préstations à effectuer
par l'entrepreneur:
Réglage fin de la forme +/- 1 cm et des talus
Réalisation d'une tranchée d'ancrage
pour la fixation des nattes de bentonite.
Couverture soigneuse de la natte de
bentonite posée et ancrée chaque
jour avec min. 30 cm de la terre fine
yc. compactage.
Détails voir selon plan .............
| 0.3 | Tous les coupes, recouvrements et
joints avec de la pâte de bentonite,
ainsi que les adaptations de la géométrie
doivent être inclues dans les prix unitaires.
| 0.4 | Les prescriptions de mise an place
du fournisseur sont à respecter.
300 |  | Natte de bentonite armée de fibres
composée de nontissés à 100%
biodégradables
| 0.1 | Fourniture et mise en place
de la natte de bentonite sur la
couche de forme préparée
yc. coupes et recouvrement
Métré: quantité livrée selon
bulletin de livraison en m²
| 0.101 | Natte de bentonite armée de fibres
SYTEC Bentofix® AFG Green
Aiguilletage sur toute la surface avec
géonontissé remplie sur toute la surface
avec de poudre de Na-bentonite
Eléments constitutifs: géonontissé de support -
Bentonite - géonontissé de couverture
Géonontissé de support et de couverture
en matière première 100% dégradable
Dégradabilité certifiée dans les sols naturels
Dégradabilité certifiée dans l'eau douce et l'eau salée
Teneur en poudre de bentonite min. 4.7 kg/m2
Teneur en eau ≤ 15%
Perméabilité < 2 x 10-11 m/s
Le recouvrement doit être effectué sans distribution
supplémentaire de bentonite
Dimension de rouleau 4.85 x 30 m
Recouvrement minimal: 0.30 m
Instruction de montage en début de construction (env. 1 h)
D'autres systèmes sont à proposer en variante.
L'équivalence au produit en soumission
(y compris les cértificats pour les dégradabilités décrites)
|  | doit être prouvée lors de la remise de l'offre. | m²
| 0.11 | Technicien formateur pour l'instruction spécifique
du système au personnel de chantier et
assistance technique spécialisée lors de la
mise en œuvre du système d'étanchéité.
up = jour(s), journée de 8 h,
|  | déplacement et frais inclus. | up
| 0.2 | Travaux supplémentaires
| 0.201 | Raccords aux tuyaux
diamètre mm .........
|  | Métré: par pièce | p