## SYTEC TerraStop
Système de soutènement en terrain armé SYTEC TerraStop
100 |  | Stabilisation de talus et
assainissement de glissements pour
inclinaisons jusqu'à 40°
| 0.1 | Référence pour l'évaluation des produits,
l'assistance au projeteur et à la mise en place
SYTEC Bausysteme AG
Neuenegg BE
Tel. 031 980 14 14
| 0.2 | Lors de la pose et du remblayage
les prescriptions de pose SYTEC TerraStop
doivent être respectées.
200 |  | Fourniture et pose pour
système de soutènement lors
de l'exécution de remblais et de
stabilisation de talus. Dépôt dans
le périmètre du chantier.
| 0.1 | Système de soutènement
SYTEC TerraStop
Système de soutènement jusqu'à 40°
avec végétalisation extensive
| 0.2 | Géosynthétiques
Géosynthétiques selon norme
SN 670 090 "Géosynthétiques; Norme de base"
Mise en place et recouvrement
selon indications du fournisseur
| 0.21 | Géosynthétiques avec fonction de renforcement
Géosynthétiques selon norme VSS 70 242
"Géosynthétiques; Exigences pour la
fonction de renforcement"
| 0.211 | SYTEC Renforcement de sol
avec noeuds rigides
Type: …………………
Dimension du rouleau … x … m
Matière première: ……………….
Recouvrement min. cm …..
Longueur d'ancrage et espacement
des couches de géogrille selon dimensionnement
du fournisseur
Durée d'utilisation minimale 100 ans
D'autres systèmes sont à proposer en variante.
L'équivalence avec le système en soumission
y compris le dimensionnement statique
doit être prouvée lors de la remise de l'offre.
Les facteurs de réduction du renforcement de sol
doivent être prouvés par des rapports d'essai
de contrôle indépendants.
|  | Métré: m² | m²
| 0.22 | Géosynthétiques avec fonction de séparation,
filtration et drainage de couches
Géosynthétiques selon norme VSS 70 241
"Géosynthétiques; Exigences pour les
fonctions de séparation, de filtration et de drainage"
| 0.221 | Géonontissé SYTEC NW Medium |  | Rem.: Géonontissé de séparation
|  | Matière première PP |  | pour couche de fondation
Résistance à la traction l / t min. 12 / 12 kN/m
Résistance au poinçonnement min. 2.0 kN
Allongement sous traction max. l / t min. 35 / 35 %
Résistance aux intempéries min. 60%
Résistance à l'oxydation min. 100 ans
Dimension du rouleau 5.25 / 4.00 / 2.65 / 2.00 x 100 m
Recouvrement minimal: 0.30 m,
si le terrain n'est pas réglé: 0.50 m
|  | Métré: m² | m²
| 0.222 | Géotissé filtrant HF 400 |  | Rem: Géotissé filtrant
|  | Résistance à la traction l / t min. 25.1 / 18.3 kN/m |  | pour tranchée drainante
Allongement sous traction min. l / t min. 13 / 14 %
Résistance au poinçonnement min. 2.6 kN
Débit perpendiculaire au plan pour
une colonne d’eau de 50 mm min. 90 l/m²s
Ouverture de filtration min. / max. 0.30 / 0.50 mm
Résistance aux intempéries min. 80 %
Résistance à l'oxydation min. 100 ans
Dimension du rouleau 5.25 / 2.65 / 1.30 x 100 m
Recouvrement minimal: 0.30 m,
si le terrain n'est pas réglé: 0.50 m
|  | Métré: m² | m²
| 0.223 | Natte drainante SYTECDRAIN TST 601 |  | Rem.: Natte drainante
|  | Matière première couche drainante: PP |  | pour situations normales
Matière première nontissé filtrant: PP
Masse 1000 g/m²
Capacité de débit dans le plan, i= 1.0
à 20 kN/m² l / t 1.9 / 0.8 l/ms
à 100 kN/m² l / t 1.0 / 0.5 l/ms
Résistance aux intempéries min. 80 %
Résistance à l'oxydation min. 100 ans
Certifié EcoBau -
min. Minergie-ECO 1ère priorité
Dimension du rouleau 1.90 x 35 m
Recouvrement minimal: 0.20 m
|  | Métré: m² | m²
| 0.224 | Natte drainante SYTECDRAIN TDP 1250/2 |  | Rem.: Natte drainante
|  | Nontissé filtrant - couche drainante - nontissé filtrant |  | pour grandes charges
Matière première couche drainante: HDPE
Matière première nontissé filtrant: PP
Masse 1600 g/m²
Capacité de débit dans le plan, i= 1.0
à 20 kN/m² l / t 4.0 / 1.6 l/ms
à 200 kN/m² l / t 3.5 / 1.2 l/ms
Résistance aux intempéries min. 80 %
Résistance à l'oxydation min. 100 ans
Dimension du rouleau 1.50 x 20 m
Recouvrement minimal: 0.10 m
|  | Métré: m² | m²
| 0.3 | Protection contre l'érosion pour système SYTEC TerraStop
| 0.31 | Protection contre l'érosion avec fibres
naturelles bio-dégradables
pour ensemencement ultérieur
Métré: m²
| 0.311 | Natte tissée en coco SYTEC K-Tex 400
Matière première: fibres de coco
Masse surfacique 400 g/m²
|  | Dimension du rouleau 2.00 x 50 m | m²
| 0.312 | Natte tissée en coco SYTEC K-Tex 700
Matière première: fibres de coco
Masse surfacique 700 g/m²
|  | Dimension du rouleau 2.00 x 50 m | m²
| 0.313 | Natte tissée en jute SYTEC J-Tex
Matière première: fibres de jute
Masse surfacique 500 g/m²
|  | Dimension du rouleau 1.22 x 50 m | m²
| 0.4 | Matériel de fixation
pour protéction contre l'érosion bio-dégradable
| 0.41 | Agrafes pour la fixation de
produits de protection contre l'érosion
| 0.411 | SYTEC agrafes-U
Matière première: acier brut
Dimensions 6 x 200 mm
|  | Métré: pièces | pcs
| 0.412 | SYTEC agrafes-U
Matière première: acier brut
Dimensions 6 x 300 mm
|  | Métré: pièces | pcs
| 0.413 | SYTEC Biolock
Piquet en bois avec cheville transversale
Matière première: Hêtre
Dimensions: 10 x 20 x 300 mm
|  | Métré: pièces | pcs
| 0.5 | Systèmes de végétalisation
| .501 | Installation par étape
|  | Métré: pièces | pcs
| 0.502 | Micro-humus SYTEC TerraGreen |  | Rem. la garantie de végétalisation
|  | avec mélange de semences SYTEC Terra |  | comprend un contrôle in situ, si
|  | et garantie de végétalisation |  | nécessaire une végétalisation
|  | Métré: m² | m² | supplémentaire et le conseil d'un expert
pour les mesures additionnelles
| .503 | Ensemencement hydraulique
SYTEC Natura Premium
avec 100% semences suisses
et grande biodiversité
|  | Métré: m² | m²
300 |  | Travaux de remblais
| 0.1 | Fourniture de matériaux franco chantier,
resp. au dépôt de soutènement
| 0.11 | Livraison, pose, niveler et compacter
de la grave non traitée 0/45 en tante que
couche de fondation du remblai.
Fondation horizontale et en pente jusqu'à 1 : 4
Partie: Ensemble du chantier
Métré: ………
| 0.111 | Epaisseur des couches cm 20 | m³
| 0.112 | Epaisseur des couches cm 21 à 50 | m³
| 0.2 | Livraison et pose du matériau approprié à la construction du remblai,
depuis la décharge ou le lieu d'approvisionnement de l'entreprise
| 0.21 | Livraison, pose et compactage à la machine
du matériaux appropriés à la construction du remblai
(Dmax. 150 mm, teneur en eau Wopt ±1%)
En couches successives sur tout la hauteur du remblai
pour Pos. 200.100
Remblai sans talus et sans planie
Partie: SYTEC TerraStop
Ensemble du chantier
Mise en place mécanique en couche
de 30 cm, y.c. compression
ME selon VSS/SNV
MPa ≥ 30 Mpa ou Proctor ≥ 97%
Métré: ferme
Hauteur verticale du système ……. m
| 0.211 | Longeur de mis en place jusqu'à cm 250
|  | Métre: m³ | m³
| 0.212 | Longueur de mis en place cm 250 à 500
|  | Métre: m³ | m³
| 0.213 | Longueur de mis en place cm ………
|  | Métre: m³ | m³
| 0.3 | Suppléments
| 0.311 | Pose manuelle de matériaux terreux fin
sur la surface du talus
Depuis place d'installation du chantier
Epaisseur de couche cm 5
|  | Métré: m³ théorique | m³