## SYTECDRAIN MDP
Drainage- und Schalungsmatte SYTECDRAIN MDP
Funktion Drainieren und Schalen
100 |  | Geokunststoffe
Geokunststoffe nach Norm
SN 670 090 "Geokunststoffe; Grundnorm"
Verlegeart und Überlappung
nach Angabe Lieferant
| 0.1 | Für Produkteevaluation sowie
Projektierungs- und Einbausupport:
SYTEC Bausysteme AG
Neuenegg BE
Tel. 031 980 14 14
200 |  | Geokunststoffe zum Drainieren
und Trennen von Schichten
Liefern und Verlegen
| 0.1 | Geokunststoffe mit der Funktion Drainieren
Geokunststoffe nach Norm VSS 70 243
"Geokunststoffe; Anforderungen für die
Funktionen Schützen und Drainieren"
| 0.11 | Geokomposite
| 0.111 | Drainage- und Schalungsmatte
SYTECDRAIN MDP 1200
Membrane - Drainagenetz - Filtervlies
Rohstoff Membrane, Drainagenetz: HDPE
Rohstoff Filtervlies: PP
Masse 1400 g/m²
Wasserableitvermögen in der Ebene, i= 1.0
bei 20 kN/m² l / q 2.6 / 2.9 l/ms
bei 200 kN/m² l / q 2.2 / 2.4 l/ms
Witterungsbeständigkeit min. 80 %
Oxidationsbeständigkeit min. 100 Jahre
Rollengrösse 1.50 x 20 m
|  | Mindestüberlappung 0.10 m | m²
| 0.12 | Zuberhör
| 0.121 | Abklebeband
SYTEC Splicer
Diffusionsoffene Spezialfolie aus PO
zum Verbund von Fugen zwischen
Schalungsmatten
- Wasserundurchlässig
- Dehnbar
- Hohe Dauerklebkraft
- Freibewitterung bis max. 12 Monate
|  | Rollengrösse 0.10 x 25 m | Stk