## SYTEC Rubberfol EPDM
Kunststoffdichtungssystem SYTEC Rubberfol EPDM
100 |  | Kunststoffdichtungsbahnen
für Grundwasserschutz, Dammabdichtungen
künstliche Seen, Rückhaltebecken, Biotope, etc.
| 0.1 | Für Produkteevaluation sowie
Projektierungs- und Einbausupport
SYTEC Bausysteme AG
Neuenegg BE
Tel. 031 980 14 14
| 0.2 | Bauseitige Leistungen:
Vorbereiten der Feinplanie +/- 1 cm
auf Sohle und Böschung.
Erstellen des Einbindegrabens nach Angabe SYTEC
zur Befestigung der Kunststoffdichtungsbahn
sowie sorgfältiges Eindecken der verlegten
und verankerten Abdichtung im Graben
gemäss Detailplan.
| 0.3 | Arbeitsausführung
Die verlegte Kunststoffdichtungsbahn und
das Schutzvlies sind täglich provisorisch
oder definitiv zu fixieren und zu beschweren
Diese Arbeiten sind in den Einheitspreisen
einzurechnen.
| 0.4 | Sämtliche Verschnitte der Kunststoffdichtungsbahn und
des Schutzvlieses bei Anpassungen an Formgebung
der abzudichtenden Fläche und Geländeanpassungen
sind in die Einheitspreise einzurechnen.
| 0.5 | Ausmass:
Dichtungsbahn und Schutzvlies:
effektiv belegte Fläche
200 |  | Ausgleichsschicht, Schutzschicht
| 0.1 | Liefern, Verlegen und Verschweissen
von Schutzvlies auf vorbereitete Planie,
Stösse min. 30 cm überlappt. In einer Etappe.
Punktweise befestigt und provisorisch
im Einbindegraben fixiert.
| 0.101 | Schutzvlies SYTEC PPW 800
Rohstoff PP weiss
Masse min. 800 g/m²
Zugfestigkeit l / q min. 51 / 56 kN/m
Stempeldurchdrückkraft min. 8.5 kN
Durchschlagwiderstand max. 6 mm
Oxidationsbeständigkeit min. 100 Jahre
Rollengrösse 2.20 x 30 m oder 4.00 x 50 m
Mindestüberlappung 0.30 m,
|  | bzw. 0.50 m bei stark geneigten Flächen | m²
| 0.102 | Schutzvlies SYTEC PPW 1200
Rohstoff PP weiss
Masse min. 1200 g/m²
Zugfestigkeit l / q min. 70 / 90 kN/m
Stempeldurchdrückkraft min. 13.5 kN
Durchschlagwiderstand max. 0 mm
Schutzwirkung bei Stossbelastung 60 %
Oxidationsbeständigkeit min. 100 Jahre
Rollengrösse 4.00 x 20 m
Mindestüberlappung 0.30 m,
|  | bzw. 0.50 m bei stark geneigten Flächen | m²
| 0.103 | Schutzvlies SYTEC PPW .......
Rohstoff PP weiss
Masse min. ....... g/m²
|  | Rollengrösse ..... x .... m | m²
| 0.2 | Geokomposite zur Flächendrainage
als Flächendrainage und Schutz-
komposit. Liefern und Verlegen in einer Etappe.
Zusätzlich zum Schutzvlies in Pos. 200.101
| 0.201 | Drainagematte SYTECDRAIN TST 601
Filtervlies - Sickerkörper - Filtervlies
Rohstoff Sickerkörper: PP
Rohstoff Filtervlies: PP
Masse 1000 g/m²
Wasserableitvermögen in der Ebene, i= 1.0
bei 20 kN/m² l / q 1.9 / 0.8 l/ms
bei 100 kN/m² l / q 1.0 / 0.5 l/ms
Trittschallverbesserungsmass 34 dB
EcoBau zertifiziert -
min. Minergie-ECO 1. Priorität
Rollengrösse 1.90 x 35 m
|  | Mindestüberlappung 0.20 m | m²
300 |  | Kunststoffdichtungsbahn
| 0.1 | Liefern, Verlegen und Vulkanisieren
einer Kunstoffdichtungsbahn
auf Schutzvlies.
Ausführung in einer Etappe
| 0.101 | Baustelleninstallation zu
SYTEC Rubberfol EPDM
|  | pro Etappe und Anfahrt | Stk.
| 0.102 | Kunststoffdichtungsbahn
SYTEC Rubberfol EPDM 1.0 mm
Rohstoff: EPDM
Dicke: 1.0 mm
Gewicht: 1.20 kg/m²
Zugfestigkeit min. 10 kN/m
Zugkraftdehnung: min. 400 %
Witterungsbeständigkeit 10 Jahre Garantie
Rollengrössen: variabel
Mindestüberlappung 0.20 m
Stösse kalt vulkanisiert gemäss
|  | Detail Lieferant. | m²
| 0.103 | Kunststoffdichtungsbahn
SYTEC Rubberfol EPDM 1.2 mm
Rohstoff: EPDM
Dicke: 1.2 mm
Gewicht: 1.40 kg/m²
Zugfestigkeit min. 10 kN/m
Zugkraftdehnung: min. 400 %
Witterungsbeständigkeit 20 Jahre Garantie
Rollengrössen: variabel
Mindestüberlappung 0.20 m
Stösse kalt vulkanisiert gemäss
|  | Detail Lieferant. | m²
| 0.11 | Instruktor zur systemspezifischen
Instruktion des Baustellenpersonals und
fachspezifische Mithilfe beim Einbau
des Abdichtungssystems.
|  | LE = Tage, Tag à 8 h, inkl. Anfahrt & Spesen | LE
400 |  | Anschlussarbeiten an Bauwerke
| 0.1 | Anschluss der Abdichtung an Beton-
bauwerke
| 0.101 | Oberwasseranschluss nicht sichtbar
auf glatte Betonoberfläche:
Rubberfol mit spezieller Klebemasse
auf Beton verklebt.
Abschluss mit Aluprofil. Angedübelt.
(Inox M6 Bolzenanker 7 Stk/m')
|  | Gemäss Detail Lieferant | m
| 0.102 | Oberwasseranschluss sichtbar
Rubberfol mit spezieller Klebemasse
auf glatte Betonoberfläche verklebt.
Abschluss mit Aluprofil. Angedübelt.
(Inox M6 Bolzenanker 7 Stk/m')
Inkl. zusätzlicher Abdeckung des Aluprofils
|  | Gemäss Detail Lieferant | m
| 0.103 | Unterwasseranschluss
Auf glatte Betonoberfläche:
Inoxprofil 40x8 mm gedübelt
mit Kautschukband 40x5 mm
|  | Gemäss Detail Lieferant | m
| 0.2 | Anschluss an Kunststoffrohre:
Rubberfol mit spezieller Klebemasse
an Rohr verklebt.
Mit Rohrbride auf Rohr fixiert.
| 0.201 | Durchmesser bis cm 15 | Stk.
| 0.202 | Durchmesser cm ..... | Stk.